## Data
Overall Status | Chemical Status | Mechanical Status | ZUBB Condition | TIS Condition | Inspection Lot | Operation | Insp.Point | Heat No./C | Material | Material Description | Matgrade | วันที่ตรวจ | ZUBB Valid From | ZUBB Valid To | TIS Valid From | TIS Valid To | C | Si | Mn | P | S | Length | Mass/Meter | Elongation | Dia Max Actual | Dia Min Actual | Out Round | จำนวนที่ตรวจ | ZUBB Fail | TIS Fail
ไม่ผ่าน TIS | ไม่ผ่าน ZUBB | ไม่ผ่าน TIS | Si, Mass/Meter, Dia Min Actual | Mass/Meter, Dia Min Actual | 890000001179 | 0010 | 1 | 2180717 | RBM1S240601000 | เหล็กเส้นกลม 9มมx10มSR24(รญ)(ม) ตรง | SR24 | 2025-07-18 | 2024-01-01 | 2958465 | 2024-01-01 | 2958465 | 0.17 | 0.25 | 0.47 | 0.016 | 0.013 | 10.0 | 0.494 | 33 | 9.09 | 8.66 | 0.43 | 11 | 3 | 2
ไม่ผ่าน TIS | ไม่ผ่าน ZUBB | ไม่ผ่าน TIS | Si, Mass/Meter, Dia Min Actual | Mass/Meter, Dia Min Actual | 890000001356 | 0010 | 1 | 2180830 | RBM1S240601000 | เหล็กเส้นกลม 6มมx10มSR24(รญ)(ม) ตรง | SR24 | 2025-09-05 | 2024-01-01 | 2958465 | 2024-01-01 | 2958465 | 0.18 | 0.24 | 0.51 | 0.010 | 0.005 | 10.0 | 0.492 | 35 | 8.98 | 8.93 | 0.05 | 11 | 3 | 2
ไม่ผ่าน TIS | ไม่ผ่าน ZUBB | ไม่ผ่าน TIS | Si, Mass/Meter, Dia Min Actual | Mass/Meter, Dia Min Actual | 890000001356 | 0010 | 3 | 2180901 | RBM1S240601000 | เหล็กเส้นกลม 6มมx10มSR24(รญ)(ม) ตรง | SR24 | 2025-09-05 | 2024-01-01 | 2958465 | 2024-01-01 | 2958465 | 0.18 | 0.24 | 0.51 | 0.010 | 0.005 | 10.0 | 0.492 | 35 | 8.98 | 8.93 | 0.05 | 11 | 3 | 2
ไม่ผ่าน TIS | ผ่าน | ไม่ผ่าน TIS | Mass/Meter, Dia Min Actual | Mass/Meter, Dia Min Actual | 40000002267 | 0010 | 18 | 71090426 | RBM1S240601000 | เหล็กเส้นกลม 6มมx10มSR24(รญ)(ม) ตรง | SR24 | 2026-05-21 | 2024-01-01 | 2958465 | 2024-01-01 | 2958465 | 0.18 | 0.22 | 0.48 | 0.024 | 0.028 | 10.0 | 0.488 | 30.0 | 9.01 | 8.70 | 0.31 | 11 | 2 | 2
ไม่ผ่าน TIS | ผ่าน | ไม่ผ่าน TIS | Mass/Meter, Dia Min Actual | Mass/Meter, Dia Min Actual | 40000002267 | 0010 | 19 | 71090427 | RBM1S240601000 | เหล็กเส้นกลม 6มมx10มSR24(รญ)(ม) ตรง | SR24 | 2026-05-21 | 2024-01-01 | 2958465 | 2024-01-01 | 2958465 | 0.19 | 0.21 | 0.64 | 0.036 | 0.023 | 10.0 | 0.487 | 31.0 | 8.98 | 8.67 | 0.31 | 11 | 2 | 2
ไม่ผ่าน TIS | ผ่าน | ไม่ผ่าน TIS | Mass/Meter, Dia Min Actual | Mass/Meter, Dia Min Actual | 890000000916 | 0010 | 1 | 2180529 | RBM1S240601000 | เหล็กเส้นกลม 6มมx10มSR24(รญ)(ม) ตรง | SR24 | 2025-06-04 | 2024-01-01 | 2958465 | 2024-01-01 | 2958465 | 0.18 | 0.23 | 0.48 | 0.008 | 0.007 | 10.0 | 0.486 | 35 | 9.02 | 8.74 | 0.28 | 11 | 2 | 2
ไม่ผ่าน TIS | ผ่าน | ไม่ผ่าน TIS | Mass/Meter, Dia Max Actual | Mass/Meter, Dia Max Actual | 890000000923 | 0010 | 1 | 76700346 | RBC1S24090 | เหล็กเส้นกลม 9.0มมxSR24 (Bar in Coil) | SR24 | 2025-06-05 | 2024-01-01 | 2958465 | 2024-01-01 | 2958465 | 0.18 | 0.22 | 0.47 | 0.012 | 0.009 |  | 0.222 | 34 | 6.15 | 5.92 | 0.23 | 10 | 2 | 2
ไม่ผ่าน TIS | ผ่าน | ไม่ผ่าน TIS | Mass/Meter, Dia Min Actual | Mass/Meter, Dia Min Actual | 890000000997 | 0010 | 1 | 2180618 | RBM1S240601000 | เหล็กเส้นกลม 6มมx10มSR24(รญ)(ม) ตรง | SR24 | 2025-06-21 | 2024-01-01 | 2958465 | 2024-01-01 | 2958465 | 0.19 | 0.20 | 0.45 | 0.012 | 0.006 | 10 | 0.494 | 33 | 9.04 | 8.82 | 0.22 | 11 | 2 | 2
ไม่ผ่าน TIS | ผ่าน | ไม่ผ่าน TIS | Mass/Meter, Dia Min Actual | Mass/Meter, Dia Min Actual | 890000001185 | 0010 | 3 | 2180718 | RBM1S240601000 | เหล็กเส้นกลม 9มมx10มSR24(รญ)(ม) ตรง | SR24 | 2025-07-19 | 2024-01-01 | 2958465 | 2024-01-01 | 2958465 | 0.18 | 0.21 | 0.45 | 0.010 | 0.009 | 10.0 | 0.490 | 37 | 9.10 | 8.80 | 0.30 | 11 | 2 | 2
ไม่ผ่าน TIS | ผ่าน | ไม่ผ่าน TIS | Mass/Meter, Dia Min Actual | Mass/Meter, Dia Min Actual | 890000001356 | 0010 | 2 | 2180903 | RBM1S240601000 | เหล็กเส้นกลม 6มมx10มSR24(รญ)(ม) ตรง | SR24 | 2025-09-05 | 2024-01-01 | 2958465 | 2024-01-01 | 2958465 | 0.17 | 0.20 | 0.46 | 0.008 | 0.008 | 10.0 | 0.494 | 34.0 | 8.97 | 8.94 | 0.02 | 11 | 2 | 2
ไม่ผ่าน TIS | ผ่าน | ไม่ผ่าน TIS | Mass/Meter, Dia Min Actual | Mass/Meter, Dia Min Actual | 890000001356 | 0010 | 4 | 2180902 | RBM1S240601000 | เหล็กเส้นกลม 6มมx10มSR24(รญ)(ม) ตรง | SR24 | 2025-09-05 | 2024-01-01 | 2958465 | 2024-01-01 | 2958465 | 0.18 | 0.22 | 0.46 | 0.012 | 0.010 | 10.0 | 0.491 | 33.0 | 8.95 | 8.81 | 0.14 | 11 | 2 | 2
ไม่ผ่าน TIS | ผ่าน | ไม่ผ่าน TIS | Mass/Meter, Dia Min Actual | Mass/Meter, Dia Min Actual | 890000001643 | 0010 | 9 | 72905210 | RBM1S240601000 | เหล็กเส้นกลม 6มมx10มSR24(รญ)(ม) ตรง | SR24 | 2026-05-23 | 2024-01-01 | 2958465 | 2024-01-01 | 2958465 | 0.18 | 0.22 | 0.48 | 0.024 | 0.028 | 10.0 | 0.488 | 30.0 | 9.01 | 8.70 | 0.31 | 11 | 2 | 2
ไม่ผ่าน TIS | ผ่าน | ไม่ผ่าน TIS | Mass/Meter, Dia Min Actual | Mass/Meter, Dia Min Actual | 890000001643 | 0010 | 13 | 72905220 | RBM1S240601000 | เหล็กเส้นกลม 6มมx10มSR24(รญ)(ม) ตรง | SR24 | 2026-05-26 | 2024-01-01 | 2958465 | 2024-01-01 | 2958465 | 0.18 | 0.22 | 0.48 | 0.024 | 0.028 | 10.0 | 0.488 | 30.0 | 9.01 | 8.70 | 0.31 | 11 | 2 | 2
ไม่ผ่าน TIS | ผ่าน | ไม่ผ่าน TIS | Mass/Meter, Dia Min Actual | Mass/Meter, Dia Min Actual | 890000001643 | 0010 | 15 | 72905250 | RBM1S240601000 | เหล็กเส้นกลม 6มมx10มSR24(รญ)(ม) ตรง | SR24 | 2026-05-28 | 2024-01-01 | 2958465 | 2024-01-01 | 2958465 | 0.18 | 0.22 | 0.48 | 0.024 | 0.028 | 10.0 | 0.488 | 30.0 | 9.01 | 8.70 | 0.31 | 11 | 2 | 2
ไม่ผ่าน TIS | ไม่ผ่าน ZUBB | ไม่ผ่าน TIS | Si, Mass/Meter | Mass/Meter | 40000000460 | 0010 | 1 | 4080227 | RBM1S241501000 | เหล็กเส้นกลม 15มมx10มSR24(รญ)(ม) ตรง | SR24 | 2025-03-24 | 2024-01-01 | 2958465 | 2024-01-01 | 2958465 | 0.15 | 0.09 | 0.54 | 0.018 | 0.024 | 10.03 | 0.868 | 35 | 14.98 | 14.95 | 0.03 | 11 | 2 | 1
ไม่ผ่าน TIS | ไม่ผ่าน ZUBB | ไม่ผ่าน TIS | Si, Mass/Meter | Mass/Meter | 40000000460 | 0010 | 2 | 4080228 | RBM1S241501000 | เหล็กเส้นกลม 15มมx10มSR24(รญ)(ม) ตรง | SR24 | 2025-03-24 | 2024-01-01 | 2958465 | 2024-01-01 | 2958465 | 0.18 | 0.09 | 0.52 | 0.012 | 0.022 | 10.03 | 0.866 | 34 | 15.01 | 14.98 | 0.03 | 11 | 2 | 1
ไม่ผ่าน TIS | ไม่ผ่าน ZUBB | ไม่ผ่าน TIS | C, Length | Length | 40000002267 | 0010 | 9 | 71090418 | RBM1S240601000 | เหล็กเส้นกลม 6มมx10มSR24(รญ)(ม) ตรง | SR24 | 2026-05-18 | 2024-01-01 | 2958465 | 2024-01-01 | 2958465 | 0.21 | 0.20 | 0.56 | 0.032 | 0.023 |  | 0.217 | 37.0 | 6.06 | 5.76 | 0.30 | 11 | 2 | 1
ไม่ผ่าน TIS | ผ่าน | ไม่ผ่าน TIS | Mass/Meter | Mass/Meter | 40000000861 | 0010 | 7 | 73480669 | RBM1S240901000 | เหล็กเส้นกลม 9มมx10มSR24(รญ)(ม) ตรง | SR24 | 2025-06-24 | 2024-01-01 | 2958465 | 2024-01-01 | 2958465 | 0.18 | 0.21 | 0.49 | 0.019 | 0.016 | 10.0 | 0.448 | 36.0 | 8.94 | 8.74 | 0.25 | 11 | 1 | 1
ไม่ผ่าน TIS | ผ่าน | ไม่ผ่าน TIS | Length | Length | 40000002267 | 0010 | 1 | 71090410 | RBM1S240601000 | เหล็กเส้นกลม 6มมx10มSR24(รญ)(ม) ตรง | SR24 | 2026-05-18 | 2024-01-01 | 2958465 | 2024-01-01 | 2958465 | 0.17 | 0.20 | 0.55 | 0.031 | 0.027 |  | 0.217 | 37.0 | 6.04 | 5.70 | 0.34 | 11 | 1 | 1
ไม่ผ่าน TIS | ผ่าน | ไม่ผ่าน TIS | Length | Length | 40000002267 | 0010 | 2 | 71090411 | RBM1S240601000 | เหล็กเส้นกลม 6มมx10มSR24(รญ)(ม) ตรง | SR24 | 2026-05-18 | 2024-01-01 | 2958465 | 2024-01-01 | 2958465 | 0.17 | 0.19 | 0.52 | 0.028 | 0.023 |  | 0.218 | 36.0 | 6.05 | 5.88 | 0.17 | 11 | 1 | 1
ไม่ผ่าน TIS | ผ่าน | ไม่ผ่าน TIS | Length | Length | 40000002267 | 0010 | 3 | 71090412 | RBM1S240601000 | เหล็กเส้นกลม 6มมx10มSR24(รญ)(ม) ตรง | SR24 | 2026-05-18 | 2024-01-01 | 2958465 | 2024-01-01 | 2958465 | 0.18 | 0.21 | 0.58 | 0.027 | 0.028 |  | 0.218 | 36.0 | 6.00 | 5.78 | 0.22 | 11 | 1 | 1
ไม่ผ่าน TIS | ผ่าน | ไม่ผ่าน TIS | Length | Length | 40000002267 | 0010 | 4 | 71090413 | RBM1S240601000 | เหล็กเส้นกลม 6มมx10มSR24(รญ)(ม) ตรง | SR24 | 2026-05-18 | 2024-01-01 | 2958465 | 2024-01-01 | 2958465 | 0.17 | 0.18 | 0.50 | 0.029 | 0.033 |  | 0.217 | 37.0 | 6.09 | 5.80 | 0.29 | 11 | 1 | 1
ไม่ผ่าน TIS | ผ่าน | ไม่ผ่าน TIS | Length | Length | 40000002267 | 0010 | 5 | 71090414 | RBM1S240601000 | เหล็กเส้นกลม 6มมx10มSR24(รญ)(ม) ตรง | SR24 | 2026-05-18 | 2024-01-01 | 2958465 | 2024-01-01 | 2958465 | 0.20 | 0.17 | 0.51 | 0.034 | 0.028 |  | 0.218 | 38.0 | 6.06 | 5.76 | 0.30 | 11 | 1 | 1
ไม่ผ่าน TIS | ผ่าน | ไม่ผ่าน TIS | Length | Length | 40000002267 | 0010 | 6 | 71090415 | RBM1S240601000 | เหล็กเส้นกลม 6มมx10มSR24(รญ)(ม) ตรง | SR24 | 2026-05-18 | 2024-01-01 | 2958465 | 2024-01-01 | 2958465 | 0.19 | 0.19 | 0.48 | 0.034 | 0.038 |  | 0.218 | 36.0 | 6.10 | 5.82 | 0.28 | 11 | 1 | 1
ไม่ผ่าน TIS | ผ่าน | ไม่ผ่าน TIS | Length | Length | 40000002267 | 0010 | 7 | 71090416 | RBM1S240601000 | เหล็กเส้นกลม 6มมx10มSR24(รญ)(ม) ตรง | SR24 | 2026-05-18 | 2024-01-01 | 2958465 | 2024-01-01 | 2958465 | 0.20 | 0.21 | 0.61 | 0.029 | 0.025 |  | 0.216 | 37.0 | 6.02 | 5.70 | 0.32 | 11 | 1 | 1
ไม่ผ่าน TIS | ผ่าน | ไม่ผ่าน TIS | Length | Length | 40000002267 | 0010 | 8 | 71090417 | RBM1S240601000 | เหล็กเส้นกลม 6มมx10มSR24(รญ)(ม) ตรง | SR24 | 2026-05-18 | 2024-01-01 | 2958465 | 2024-01-01 | 2958465 | 0.18 | 0.18 | 0.58 | 0.037 | 0.022 |  | 0.216 | 36.0 | 6.00 | 5.80 | 0.20 | 11 | 1 | 1
ไม่ผ่าน TIS | ผ่าน | ไม่ผ่าน TIS | Length | Length | 40000002267 | 0010 | 10 | 71090419 | RBM1S240601000 | เหล็กเส้นกลม 6มมx10มSR24(รญ)(ม) ตรง | SR24 | 2026-05-18 | 2024-01-01 | 2958465 | 2024-01-01 | 2958465 | 0.18 | 0.19 | 0.51 | 0.032 | 0.025 |  | 0.218 | 39.0 | 6.07 | 5.70 | 0.37 | 11 | 1 | 1
ไม่ผ่าน TIS | ผ่าน | ไม่ผ่าน TIS | Length | Length | 40000002267 | 0010 | 11 | 71090420 | RBM1S240601000 | เหล็กเส้นกลม 6มมx10มSR24(รญ)(ม) ตรง | SR24 | 2026-05-18 | 2024-01-01 | 2958465 | 2024-01-01 | 2958465 | 0.19 | 0.22 | 0.51 | 0.019 | 0.018 |  | 0.218 | 38.0 | 6.10 | 5.81 | 0.29 | 11 | 1 | 1
ไม่ผ่าน TIS | ผ่าน | ไม่ผ่าน TIS | Length | Length | 40000002267 | 0010 | 12 | 71090421 | RBM1S240601000 | เหล็กเส้นกลม 6มมx10มSR24(รญ)(ม) ตรง | SR24 | 2026-05-18 | 2024-01-01 | 2958465 | 2024-01-01 | 2958465 | 0.19 | 0.20 | 0.50 | 0.030 | 0.019 |  | 0.217 | 37.0 | 6.04 | 5.78 | 0.26 | 11 | 1 | 1
ไม่ผ่าน TIS | ผ่าน | ไม่ผ่าน TIS | Length | Length | 40000002267 | 0010 | 13 | 71090422 | RBM1S240601000 | เหล็กเส้นกลม 6มมx10มSR24(รญ)(ม) ตรง | SR24 | 2026-05-18 | 2024-01-01 | 2958465 | 2024-01-01 | 2958465 | 0.20 | 0.22 | 0.48 | 0.022 | 0.017 |  | 0.217 | 36.0 | 6.03 | 5.80 | 0.23 | 11 | 1 | 1
ไม่ผ่าน TIS | ผ่าน | ไม่ผ่าน TIS | Length | Length | 40000002267 | 0010 | 14 | 71090423 | RBM1S240601000 | เหล็กเส้นกลม 6มมx10มSR24(รญ)(ม) ตรง | SR24 | 2026-05-18 | 2024-01-01 | 2958465 | 2024-01-01 | 2958465 | 0.18 | 0.21 | 0.49 | 0.025 | 0.018 |  | 0.218 | 35.0 | 6.06 | 5.76 | 0.30 | 11 | 1 | 1
ไม่ผ่าน TIS | ผ่าน | ไม่ผ่าน TIS | Length | Length | 40000002267 | 0010 | 15 | 71090424 | RBM1S240601000 | เหล็กเส้นกลม 6มมx10มSR24(รญ)(ม) ตรง | SR24 | 2026-05-18 | 2024-01-01 | 2958465 | 2024-01-01 | 2958465 | 0.19 | 0.22 | 0.48 | 0.023 | 0.021 |  | 0.217 | 37.0 | 6.02 | 5.80 | 0.22 | 11 | 1 | 1
ไม่ผ่าน TIS | ผ่าน | ไม่ผ่าน TIS | Length | Length | 40000002267 | 0010 | 16 | 71090425 | RBM1S240601000 | เหล็กเส้นกลม 6มมx10มSR24(รญ)(ม) ตรง | SR24 | 2026-05-18 | 2024-01-01 | 2958465 | 2024-01-01 | 2958465 | 0.17 | 0.20 | 0.50 | 0.031 | 0.022 |  | 0.218 | 35.0 | 6.07 | 5.88 | 0.19 | 11 | 1 | 1
ไม่ผ่าน TIS | ไม่พบเกณฑ์ TIS | ไม่พบเกณฑ์ TIS |  |  | 890000000250 | 0010 | 1 | 72801031 | RBF1S240601200 | เหล็กเส้นกลม 6มมx12มSR24(รญ)(ม) พับ | SR24 | 2025-02-04 |  |  |  |  | 0.17 | 0.22 | 0.70 | 0.007 | 0.024 | 12 | 0.222 | 37 | 5.86 | 5.57 | 0.29 | 0 | 1 | 1
ไม่ผ่าน TIS | ผ่าน | ไม่ผ่าน TIS | Mass/Meter | Mass/Meter | 890000000594 | 0010 | 1 | 72321039 | RBF1S242501000 | เหล็กเส้นกลม 25มมx10มSR24(รญ)(ม) พับ | SR24 | 2025-04-04 | 2024-01-01 | 2958465 | 2024-01-01 | 2958465 | 0.17 | 0.23 | 0.59 | 0.009 | 0.011 | 10.00 | 3.713 | 34 | 24.75 | 24.6 | 0.15 | 11 | 1 | 1
ไม่ผ่าน TIS | ไม่ผ่าน ZUBB | ไม่ผ่าน TIS | Mn | Mass/Meter | 890000000621 | 0010 | 4 | 72804020 | RBM1S240601000 | เหล็กเส้นกลม 6มมx10มSR24(รญ)(ม) ตรง | SR24 | 2025-04-08 | 2024-01-01 | 2958465 | 2024-01-01 | 2958465 | 0.16 | 0.20 | 0.71 | 0.010 | 0.030 | 10 | 0.210 | 37 | 5.94 | 5.65 | 0.29 | 11 | 1 | 1
ไม่ผ่าน TIS | ผ่าน | ไม่ผ่าน TIS | Length | Length | 890000000774 | 0010 | 1 | 2180507 | RBM1S240601000 | เหล็กเส้นกลม 6มมx10มSR24(รญ)(ม) ตรง | SR 24 | 2025-05-14 | 2024-01-01 | 2958465 | 2024-01-01 | 2958465 | 0.17 | 0.22 | 0.67 | 0.011 | 0.027 | 0.28 | 0.216 | 34 | 5.90 | 5.81 | 0.09 | 11 | 1 | 1
ไม่ผ่าน TIS | ผ่าน | ไม่ผ่าน TIS | Length | Length | 890000000778 | 0010 | 1 | 2050831 | RBM1S240801000 | เหล็กเส้นกลม 8มมx10มSR24(รญ)(ขี) ตรง | SR 24 | 2025-05-15 | 2024-01-01 | 2958465 | 2024-01-01 | 2958465 | 0.16 | 0.22 | 0.63 | 0.006 | 0.028 | 0.27 | 0.390 | 37 | 8.00 | 7.90 | 0.10 | 11 | 1 | 1
ไม่ผ่าน TIS | ผ่าน | ไม่ผ่าน TIS | Mass/Meter | Mass/Meter | 890000001653 | 0010 | 9 | 7290609 | RBM1S240601000 | เหล็กเส้นกลม 6มมx10มSR24(รญ)(ม) ตรง | SR24 | 2026-07-02 | 2024-01-01 | 2958465 | 2024-01-01 | 2958465 | 0.18 | 0.22 | 0.48 | 0.024 | 0.028 | 10.0 | 0.488 | 36.0 | 6.00 | 5.80 | 0.20 | 11 | 1 | 1
ไม่ผ่าน TIS | ไม่พบเกณฑ์ TIS | ไม่พบเกณฑ์ TIS |  |  | INITRBF0004 | 0010 | 1 | 7216050 | RBF1S241201200 | เหล็กเส้นกลม 12มมx12มSR24(รญ)(ม) พับ | SR24 | 2024-10-31 |  |  |  |  | 0.16 | 0.22 | 0.65 | 0.01 | 0.03 | 12 | 0.867 | 38 | 11.8 | 11.65 | 0.15 | 0 | 1 | 1
ไม่ผ่าน TIS | ผ่าน | ไม่ผ่าน TIS | Mass/Meter | Mass/Meter | INITRBM0001 | 0010 | 1 | 72321040 | RBM1S242501000 | เหล็กเส้นกลม 25มมx10มSR24(รญ)(ม) ตรง | SR24 | 2024-10-31 | 2024-01-01 | 2958465 | 2024-01-01 | 2958465 | 0.17 | 0.23 | 0.59 | 0.009 | 0.011 | 10 | 3.713 | 34 | 24.75 | 24.6 | 0.15 | 11 | 1 | 1
ไม่ผ่าน TIS | ผ่าน | ไม่ผ่าน TIS | Mass/Meter | Mass/Meter | INITRBM0047 | 0010 | 1 | 4070508 | RBM1S240901000 | เหล็กเส้นกลม 9มมx10มSR24(รญ)(ม) ตรง | SR 24 | 2024-10-31 | 2024-01-01 | 2958465 | 2024-01-01 | 2958465 | 0.16 | 0.21 | 0.67 | 0.009 | 0.029 | 10 | 1.110 | 31 | 8.9 | 8.7 | 0.2 | 11 | 1 | 1
ไม่ผ่าน TIS | ไม่ผ่าน ZUBB | ไม่ผ่าน TIS | Si | Mass/Meter | INITRBM0049 | 0010 | 1 | 4071011 | RBF1S240901000 | เหล็กเส้นกลม 9มมx10มSR24(รญ)(ม) พับ | SR 24 | 2024-10-31 | 2024-01-01 | 2958465 | 2024-01-01 | 2958465 | 0.18 | 0.092 | 0.52 | 0.012 | 0.022 | 10 | 0.480 | 36 | 9 | 8.94 | 0.06 | 11 | 1 | 1
ไม่ผ่าน TIS | ผ่าน | ไม่ผ่าน TIS |  | Mass/Meter | 40000001456 | 0010 | 49 | 79810114 | RBM1S240901000 | เหล็กเส้นกลม 9มมx10มSR24(รญ)(ม) ตรง | SR24 | 2025-11-06 | 2024-01-01 | 2958465 | 2024-01-01 | 2958465 | 0.16 | 0.22 | 0.66 | 0.019 | 0.022 | 10.0 | 0.480 | 37 | 8.80 | 8.61 | 0.19 | 11 | 0 | 1
ไม่ผ่าน ZUBB | ไม่ผ่าน ZUBB | ไม่ผ่าน ZUBB | C, Si, Mass/Meter |  | 40000000476 | 0010 | 2 | 4080302 | RBM1S241901000 | เหล็กเส้นกลม 19มมx10มSR24(รญ)(ม) ตรง | SR24 | 2025-05-02 | 2024-01-01 | 2958465 | 2024-01-01 | 2958465 | 0.21 | 0.09 | 0.49 | 0.018 | 0.014 | 10.03 | 2.165 | 37 | 19.05 | 19.00 | 0.05 | 11 | 3 | 0
ไม่ผ่าน ZUBB | ไม่ผ่าน ZUBB | ไม่ผ่าน ZUBB | Si, Mn, Mass/Meter |  | 40000001479 | 0010 | 6 | 79811010 | RBM1S241901000 | เหล็กเส้นกลม 19มมx10มSR24(รญ)(ม) ตรง | SR24 | 2025-11-10 | 2024-01-01 | 2958465 | 2024-01-01 | 2958465 | 0.16 | 0.24 | 0.74 | 0.015 | 0.025 | 10.0 | 2.181 | 35.0 | 19.05 | 18.71 | 0.34 | 11 | 3 | 0
ไม่ผ่าน ZUBB | ไม่ผ่าน ZUBB | ผ่าน | C, Mn, P |  | INITRBC0016 | 0010 | 1 | 76700303 | RBC1S24060 | เหล็กเส้นกลม 6.0มมxSR24 (Bar in Coil) | SR24 | 2024-10-31 | 2024-01-01 | 2958465 | 2024-01-01 | 2958465 | 0.21 | 0.23 | 0.7 | 0.004 | 0.032 |  | 0.220 | 35 | 6.02 | 5.7 | 0.32 | 10 | 3 | 0
ไม่ผ่าน ZUBB | ไม่ผ่าน ZUBB | ผ่าน | Si, Mn, P |  | INITRBC0018 | 0010 | 1 | 76700302 | RBC1S24060 | เหล็กเส้นกลม 6.0มมxSR24 (Bar in Coil) | SR24 | 2024-10-31 | 2024-01-01 | 2958465 | 2024-01-01 | 2958465 | 0.18 | 0.31 | 0.77 | 0.001 | 0.034 |  | 0.220 | 37 | 6.06 | 5.71 | 0.35 | 10 | 3 | 0
ไม่ผ่าน ZUBB | ไม่ผ่าน ZUBB | ผ่าน | C, Mn, P |  | INITRBC0019 | 0010 | 1 | 76700305 | RBC1S24060 | เหล็กเส้นกลม 6.0มมxSR24 (Bar in Coil) | SR24 | 2024-10-31 | 2024-01-01 | 2958465 | 2024-01-01 | 2958465 | 0.22 | 0.23 | 0.7 | 0.003 | 0.035 |  | 0.221 | 39 | 6.05 | 5.72 | 0.33 | 10 | 3 | 0
ไม่ผ่าน ZUBB | ไม่ผ่าน ZUBB | ผ่าน | Si, Mn, P |  | INITRBC0020 | 0010 | 1 | 76700306 | RBC1S24060 | เหล็กเส้นกลม 6.0มมxSR24 (Bar in Coil) | SR24 | 2024-10-31 | 2024-01-01 | 2958465 | 2024-01-01 | 2958465 | 0.18 | 0.31 | 0.77 | 0.001 | 0.034 |  | 0.219 | 36 | 6.02 | 5.7 | 0.32 | 10 | 3 | 0
ไม่ผ่าน ZUBB | ไม่ผ่าน ZUBB | ผ่าน | C, Mn, P |  | INITRBC0022 | 0010 | 1 | 76700299 | RBC1S24060 | เหล็กเส้นกลม 6.0มมxSR24 (Bar in Coil) | SR24 | 2024-10-31 | 2024-01-01 | 2958465 | 2024-01-01 | 2958465 | 0.22 | 0.23 | 0.7 | 0.003 | 0.035 |  | 0.216 | 36 | 5.95 | 5.8 | 0.15 | 10 | 3 | 0
ไม่ผ่าน ZUBB | ไม่ผ่าน ZUBB | ผ่าน | C, Mn, P |  | INITRBC0141 | 0010 | 1 | 76403561 | RBC1S24090 | เหล็กเส้นกลม 9.0มมxSR24 (Bar in Coil) | SR24 | 2024-10-31 | 2024-01-01 | 2958465 | 2024-01-01 | 2958465 | 0.21 | 0.23 | 0.7 | 0.004 | 0.032 |  | 0.483 | 30 | 9.01 | 8.78 | 0.23 | 10 | 3 | 0
ไม่ผ่าน ZUBB | ไม่ผ่าน ZUBB | ผ่าน | C, Mn, P |  | INITRBC0161 | 0010 | 1 | 76700304 | RBC1S24060 | เหล็กเส้นกลม 6.0มมxSR24 (Bar in Coil) | SR24 | 2024-10-31 | 2024-01-01 | 2958465 | 2024-01-01 | 2958465 | 0.21 | 0.23 | 0.7 | 0.004 | 0.032 |  | 0.220 | 35 | 6.02 | 5.7 | 0.32 | 10 | 3 | 0
ไม่ผ่าน ZUBB | ไม่ผ่าน ZUBB | ผ่าน | Si, Mn, P |  | INITRBC0163 | 0010 | 1 | 76700329 | RBC1S24060 | เหล็กเส้นกลม 6.0มมxSR24 (Bar in Coil) | SR24 | 2024-10-31 | 2024-01-01 | 2958465 | 2024-01-01 | 2958465 | 0.18 | 0.31 | 0.77 | 0.001 | 0.034 |  | 0.220 | 37 | 6.06 | 5.71 | 0.35 | 10 | 3 | 0
ไม่ผ่าน ZUBB | ไม่ผ่าน ZUBB | ผ่าน | C, Mn, P |  | INITRBC0164 | 0010 | 1 | 76700335 | RBC1S24060 | เหล็กเส้นกลม 6.0มมxSR24 (Bar in Coil) | SR24 | 2024-10-31 | 2024-01-01 | 2958465 | 2024-01-01 | 2958465 | 0.22 | 0.23 | 0.7 | 0.003 | 0.035 |  | 0.221 | 39 | 6.05 | 5.72 | 0.33 | 10 | 3 | 0
ไม่ผ่าน ZUBB | ไม่ผ่าน ZUBB | ผ่าน | Si, Mn, P |  | INITRBC0165 | 0010 | 1 | 76700362 | RBC1S24060 | เหล็กเส้นกลม 6.0มมxSR24 (Bar in Coil) | SR24 | 2024-10-31 | 2024-01-01 | 2958465 | 2024-01-01 | 2958465 | 0.18 | 0.31 | 0.77 | 0.001 | 0.034 |  | 0.219 | 36 | 6.02 | 5.7 | 0.32 | 10 | 3 | 0
ไม่ผ่าน ZUBB | ไม่ผ่าน ZUBB | ผ่าน | C, Mn, P |  | INITRBC0174 | 0010 | 1 | 76602389 | RBC1S24090 | เหล็กเส้นกลม 9.0มมxSR24 (Bar in Coil) | SR24 | 2024-10-31 | 2024-01-01 | 2958465 | 2024-01-01 | 2958465 | 0.21 | 0.23 | 0.7 | 0.004 | 0.032 |  | 0.483 | 30 | 9.01 | 8.78 | 0.23 | 10 | 3 | 0
ไม่ผ่าน ZUBB | ไม่ผ่าน ZUBB | ผ่าน | Si, Mn |  | 40000000106 | 0010 | 14 | 72711230 | RBM1S240601000 | เหล็กเส้นกลม 6มมx10มSR24(รญ)(ม) ตรง | SR24 | 2024-11-29 | 2024-01-01 | 2958465 | 2024-01-01 | 2958465 | 0.2 | 0.27 | 0.72 | 0.027 | 0.03 | 10 | 0.218 | 33 | 6.09 | 5.88 | 0.21 | 11 | 2 | 0
ไม่ผ่าน ZUBB | ไม่ผ่าน ZUBB | ผ่าน | Si, Mn |  | 40000000106 | 0010 | 17 | 72711280 | RBM1S240601000 | เหล็กเส้นกลม 6มมx10มSR24(รญ)(ม) ตรง | SR24 | 2024-12-03 | 2024-01-01 | 2958465 | 2024-01-01 | 2958465 | 0.16 | 0.26 | 0.77 | 0.011 | 0.031 | 10.00 | 0.220 | 36 | 6.04 | 5.8 | 0.24 | 11 | 2 | 0
ไม่ผ่าน ZUBB | ไม่ผ่าน ZUBB | ผ่าน | Si, P |  | 40000000441 | 0010 | 2 | 4080223 | RBM1S240901000 | เหล็กเส้นกลม 9มมx10มSR24(รญ)(ม) ตรง | SR24 | 2025-03-24 | 2024-01-01 | 2958465 | 2024-01-01 | 2958465 | 0.20 | 0.08 | 0.49 | 0.004 | 0.022 | 10.032 | 0.496 | 33 | 9.03 | 8.95 | 0.08 | 11 | 2 | 0
ไม่ผ่าน ZUBB | ไม่ผ่าน ZUBB | ไม่ผ่าน ZUBB | Si, Mass/Meter |  | 40000000476 | 0010 | 1 | 4080301 | RBM1S241901000 | เหล็กเส้นกลม 19มมx10มSR24(รญ)(ม) ตรง | SR24 | 2025-05-02 | 2024-01-01 | 2958465 | 2024-01-01 | 2958465 | 0.20 | 0.09 | 0.49 | 0.019 | 0.016 | 10.03 | 2.165 | 37 | 19.03 | 18.97 | 0.06 | 11 | 2 | 0
ไม่ผ่าน ZUBB | ไม่ผ่าน ZUBB | ไม่ผ่าน ZUBB | Si, Mass/Meter |  | 40000001479 | 0010 | 9 | 79811007 | RBM1S241901000 | เหล็กเส้นกลม 19มมx10มSR24(รญ)(ม) ตรง | SR24 | 2025-11-10 | 2024-01-01 | 2958465 | 2024-01-01 | 2958465 | 0.18 | 0.24 | 0.65 | 0.008 | 0.025 | 10.0 | 2.175 | 38.0 | 19.02 | 18.68 | 0.34 | 11 | 2 | 0
ไม่ผ่าน ZUBB | ไม่ผ่าน ZUBB | ผ่าน | Si, Mn |  | 40000001894 | 0010 | 9 | 79902156 | RBC1S24060 | เหล็กเส้นกลม 6.0มมxSR24 (Bar in Coil) | SR24 | 2026-02-20 | 2024-01-01 | 2958465 | 2024-01-01 | 2958465 | 0.16 | 0.25 | 0.72 | 0.009 | 0.038 |  | 0.216 | 37.0 | 5.98 | 5.84 | 0.14 | 10 | 2 | 0
ไม่ผ่าน ZUBB | ไม่ผ่าน ZUBB | ผ่าน | Si, Mn |  | 40000001924 | 0010 | 2 | 79902242 | RBM1S240901000 | เหล็กเส้นกลม 9มมx10มSR24(รญ)(ม) ตรง | SR24 | 2026-02-26 | 2024-01-01 | 2958465 | 2024-01-01 | 2958465 | 0.18 | 0.24 | 0.77 | 0.013 | 0.028 | 10.0 | 0.492 | 30.0 | 8.96 | 8.73 | 0.23 | 11 | 2 | 0
ไม่ผ่าน ZUBB | ไม่ผ่าน ZUBB | ไม่ผ่าน ZUBB | Si, Mass/Meter |  | 40000001986 | 0010 | 10 | 79902211 | RBM1S241901000 | เหล็กเส้นกลม 19มมx10มSR24(รญ)(ม) ตรง | SR24 | 2026-03-09 | 2024-01-01 | 2958465 | 2024-01-01 | 2958465 | 0.17 | 0.25 | 0.64 | 0.009 | 0.032 | 10.0 | 2.177 | 30.0 | 19.04 | 18.69 | 0.35 | 11 | 2 | 0
ไม่ผ่าน ZUBB | ไม่ผ่าน ZUBB | ผ่าน | Si, Mn |  | 890000000036 | 0010 | 1 | 2170723 | RBM1S240601000 | เหล็กเส้นกลม 6มมx10มSR24(รญ)(ม) ตรง | SR24 | 2024-11-07 | 2024-01-01 | 2958465 | 2024-01-01 | 2958465 | 0.16 | 0.26 | 0.77 | 0.011 | 0.031 | 10.00 | 0.220 | 35 | 6.02 | 5.7 | 0.32 | 11 | 2 | 0
ไม่ผ่าน ZUBB | ไม่ผ่าน ZUBB | ผ่าน | Si, Mn |  | 890000000071 | 0010 | 1 | 2170424 | RBF1S240601000 | เหล็กเส้นกลม 6มมx10มSR24(รญ)(ม) ตรง | SR24 | 2024-11-22 | 2024-01-01 | 2958465 | 2024-01-01 | 2958465 | 0.16 | 0.26 | 0.77 | 0.011 | 0.031 | 10.00 | 0.220 | 35 | 6.02 | 5.7 | 0.32 | 11 | 2 | 0
ไม่ผ่าน ZUBB | ไม่ผ่าน ZUBB | ไม่ผ่าน ZUBB | Mn, Mass/Meter |  | 890000000131 | 0010 | 1 | 70710170 | RBM1S241901000 | เหล็กเส้นกลม 19มมx10มSR24(รญ)(ม) ตรง | SR24 | 2025-01-09 | 2024-01-01 | 2958465 | 2024-01-01 | 2958465 | 0.17 | 0.22 | 0.70 | 0.007 | 0.024 | 10 | 2.156 | 34 | 18.84 | 18.72 | 0.12 | 11 | 2 | 0
ไม่ผ่าน ZUBB | ไม่ผ่าน ZUBB | ผ่าน | Si, Mn |  | 890000000158 | 0010 | 1 | 72801100 | RBM1S240601000 | เหล็กเส้นกลม 6มมx10มSR24(รญ)(ม) ตรง | SR24 | 2025-01-14 | 2024-01-01 | 2958465 | 2024-01-01 | 2958465 | 0.16 | 0.26 | 0.77 | 0.011 | 0.031 | 10.00 | 0.220 | 35 | 6.02 | 5.7 | 0.32 | 11 | 2 | 0
ไม่ผ่าน ZUBB | ไม่ผ่าน ZUBB | ไม่ผ่าน ZUBB | Si, Mass/Meter |  | 890000000257 | 0010 | 1 | 4071025 | RBM1S241501000 | เหล็กเส้นกลม 15มมx10มSR24(รญ)(ม) ตรง | SR24 | 2025-02-05 | 2024-01-01 | 2958465 | 2024-01-01 | 2958465 | 0.18 | 0.24 | 0.63 | 0.010 | 0.032 | 10 | 1.350 | 32 | 14.91 | 14.67 | 0.24 | 11 | 2 | 0
ไม่ผ่าน ZUBB | ไม่ผ่าน ZUBB | ผ่าน | Si, Mn |  | 890000000621 | 0010 | 8 | 72804180 | RBM1S240601000 | เหล็กเส้นกลม 6มมx10มSR24(รญ)(ม) ตรง | SR24 | 2025-04-25 | 2024-01-01 | 2958465 | 2024-01-01 | 2958465 | 0.16 | 0.26 | 0.77 | 0.011 | 0.031 | 10.00 | 0.220 | 35 | 6.02 | 5.7 | 0.32 | 11 | 2 | 0
ไม่ผ่าน ZUBB | ไม่ผ่าน ZUBB | ผ่าน | Si, P |  | 890000000788 | 0010 | 2 | 75180343 | RBC1S24090 | เหล็กเส้นกลม 9.0มมxSR24 (Bar in Coil) | SR 24 | 2025-05-15 | 2024-01-01 | 2958465 | 2024-01-01 | 2958465 | 0.20 | 0.24 | 0.68 | 0.004 | 0.032 |  | 0.484 | 34 | 8.96 | 8.66 | 0.30 | 10 | 2 | 0
ไม่ผ่าน ZUBB | ไม่ผ่าน ZUBB | ผ่าน | C, Si |  | 890000000992 | 0010 | 2 | 76602430 | RBC1S24060 | เหล็กเส้นกลม 6.0มมxSR24 (Bar in Coil) | SR24 | 2025-06-20 | 2024-01-01 | 2958465 | 2024-01-01 | 2958465 | 0.12 | 0.12 | 0.39 | 0.007 | 0.024 |  | 0.218 | 35 | 6.12 | 5.83 | 0.29 | 10 | 2 | 0
ไม่ผ่าน ZUBB | ไม่ผ่าน ZUBB | ผ่าน | C, Si |  | 890000001021 | 0010 | 1 | 76602448 | RBC1S24060 | เหล็กเส้นกลม 6.0มมxSR24 (Bar in Coil) | SR24 | 2025-06-23 | 2024-01-01 | 2958465 | 2024-01-01 | 2958465 | 0.12 | 0.11 | 0.35 | 0.011 | 0.025 |  | 0.219 | 39 | 6.22 | 5.86 | 0.36 | 10 | 2 | 0
ไม่ผ่าน ZUBB | ไม่ผ่าน ZUBB | ไม่ผ่าน ZUBB | Si, Out Round |  | 890000001212 | 0010 | 1 | 2180721 | RBM1S240601000 | เหล็กเส้นกลม 6มมx10มSR24(รญ)(ม) ตรง | SR24 | 2025-07-25 | 2024-01-01 | 2958465 | 2024-01-01 | 2958465 | 0.17 | 0.25 | 0.50 | 0.009 | 0.012 | 10.0 | 0.220 | 33 | 6.05 | 5.23 | 0.82 | 11 | 2 | 0
ไม่ผ่าน ZUBB | ไม่ผ่าน ZUBB | ไม่ผ่าน ZUBB | Si, Mass/Meter |  | 890000001269 | 0010 | 1 | 76601627 | RBM1S241501000 | เหล็กเส้นกลม 15มมx10มSR24(รญ)(ม) ตรง | SR24 | 2025-08-13 | 2024-01-01 | 2958465 | 2024-01-01 | 2958465 | 0.16 | 0.24 | 0.66 | 0.009 | 0.035 | 10.0 | 1.349 | 32 | 14.85 | 14.64 | 0.21 | 11 | 2 | 0
ไม่ผ่าน ZUBB | ไม่ผ่าน ZUBB | ผ่าน | Si, Mn |  | 890000001628 | 0010 | 2 | 2190428 | RBM1S240901000 | เหล็กเส้นกลม 9มมx10มSR24(รญ)(ม) ตรง | SR24 | 2026-04-30 | 2024-01-01 | 2958465 | 2024-01-01 | 2958465 | 0.18 | 0.24 | 0.77 | 0.013 | 0.028 | 10.0 | 0.492 | 30.0 | 8.96 | 8.73 | 0.23 | 11 | 2 | 0
ไม่ผ่าน ZUBB | ไม่ผ่าน ZUBB | ผ่าน | Si, Mn |  | 890000001672 | 0010 | 1 | 72906160 | RBM1S240601000 | เหล็กเส้นกลม 6มมx10มSR24(รญ)(ม) ตรง | SR24 | 2026-07-08 | 2024-01-01 | 2958465 | 2024-01-01 | 2958465 | 0.16 | 0.25 | 0.72 | 0.009 | 0.038 | 10.0 | 0.216 | 37.0 | 5.98 | 5.84 | 0.14 | 11 | 2 | 0
ไม่ผ่าน ZUBB | ไม่ผ่าน ZUBB | ผ่าน | Si, Mn |  | INITRBC0001 | 0010 | 1 | 76602335 | RBC1S24060 | เหล็กเส้นกลม 6.0มมxSR24 (Bar in Coil) | SR24 | 2024-10-31 | 2024-01-01 | 2958465 | 2024-01-01 | 2958465 | 0.16 | 0.25 | 0.7 | 0.008 | 0.023 |  | 0.219 | 35 | 6.01 | 5.78 | 0.23 | 10 | 2 | 0
ไม่ผ่าน ZUBB | ไม่ผ่าน ZUBB | ผ่าน | Si, Mn |  | INITRBC0007 | 0010 | 1 | 76602382 | RBC1S24060 | เหล็กเส้นกลม 6.0มมxSR24 (Bar in Coil) | SR24 | 2024-10-31 | 2024-01-01 | 2958465 | 2024-01-01 | 2958465 | 0.16 | 0.24 | 0.76 | 0.011 | 0.021 |  | 0.220 | 33 | 6.12 | 6.01 | 0.11 | 10 | 2 | 0
ไม่ผ่าน ZUBB | ไม่ผ่าน ZUBB | ผ่าน | C, P |  | INITRBC0017 | 0010 | 1 | 76700304 | RBC1S24060 | เหล็กเส้นกลม 6.0มมxSR24 (Bar in Coil) | SR24 | 2024-10-31 | 2024-01-01 | 2958465 | 2024-01-01 | 2958465 | 0.21 | 0.22 | 0.69 | 0.004 | 0.038 |  | 0.219 | 38 | 6.04 | 5.67 | 0.37 | 10 | 2 | 0
ไม่ผ่าน ZUBB | ไม่ผ่าน ZUBB | ผ่าน | C, Mn |  | INITRBC0021 | 0010 | 1 | 76700307 | RBC1S24060 | เหล็กเส้นกลม 6.0มมxSR24 (Bar in Coil) | SR24 | 2024-10-31 | 2024-01-01 | 2958465 | 2024-01-01 | 2958465 | 0.21 | 0.22 | 0.7 | 0.005 | 0.029 | - | 0.220 | 34 | 6.06 | 5.78 | 0.28 | 10 | 2 | 0
ไม่ผ่าน ZUBB | ไม่ผ่าน ZUBB | ผ่าน | C, P |  | INITRBC0023 | 0010 | 1 | 76700301 | RBC1S24060 | เหล็กเส้นกลม 6.0มมxSR24 (Bar in Coil) | SR24 | 2024-10-31 | 2024-01-01 | 2958465 | 2024-01-01 | 2958465 | 0.21 | 0.22 | 0.69 | 0.004 | 0.038 |  | 0.219 | 39 | 6.03 | 5.83 | 0.2 | 10 | 2 | 0
ไม่ผ่าน ZUBB | ไม่ผ่าน ZUBB | ผ่าน | Si, P |  | INITRBC0026 | 0010 | 1 | 76700300 | RBC1S24060 | เหล็กเส้นกลม 6.0มมxSR24 (Bar in Coil) | SR24 | 2024-10-31 | 2024-01-01 | 2958465 | 2024-01-01 | 2958465 | 0.17 | 0.25 | 0.68 | 0.004 | 0.02 |  | 0.218 | 37 | 6.04 | 5.8 | 0.24 | 10 | 2 | 0
ไม่ผ่าน ZUBB | ไม่ผ่าน ZUBB | ผ่าน | Si, Mn |  | INITRBC0041 | 0010 | 1 | 76700358 | RBC1S24060 | เหล็กเส้นกลม 6.0มมxSR24 (Bar in Coil) | SR24 | 2024-10-31 | 2024-01-01 | 2958465 | 2024-01-01 | 2958465 | 0.17 | 0.24 | 0.7 | 0.007 | 0.026 |  | 0.219 | 35 | 6.01 | 5.78 | 0.23 | 10 | 2 | 0
ไม่ผ่าน ZUBB | ไม่ผ่าน ZUBB | ผ่าน | C, Mn |  | INITRBC0042 | 0010 | 1 | 76700288 | RBC1S24060 | เหล็กเส้นกลม 6.0มมxSR24 (Bar in Coil) | SR24 | 2024-10-31 | 2024-01-01 | 2958465 | 2024-01-01 | 2958465 | 0.21 | 0.2 | 0.72 | 0.005 | 0.031 |  | 0.220 | 37 | 6.06 | 5.71 | 0.35 | 10 | 2 | 0
ไม่ผ่าน ZUBB | ไม่ผ่าน ZUBB | ผ่าน | Si, Mn |  | INITRBC0043 | 0010 | 1 | 76700287 | RBC1S24060 | เหล็กเส้นกลม 6.0มมxSR24 (Bar in Coil) | SR24 | 2024-10-31 | 2024-01-01 | 2958465 | 2024-01-01 | 2958465 | 0.18 | 0.28 | 0.7 | 0.034 | 0.031 |  | 0.218 | 37 | 5.99 | 5.7 | 0.29 | 10 | 2 | 0
ไม่ผ่าน ZUBB | ไม่ผ่าน ZUBB | ผ่าน | Si, Mn |  | INITRBC0060 | 0010 | 1 | 76700330 | RBC1S24060 | เหล็กเส้นกลม 6.0มมxSR24 (Bar in Coil) | SR24 | 2024-10-31 | 2024-01-01 | 2958465 | 2024-01-01 | 2958465 | 0.2 | 0.27 | 0.71 | 0.027 | 0.03 |  | 0.220 | 36 | 6.06 | 5.74 | 0.32 | 10 | 2 | 0
ไม่ผ่าน ZUBB | ไม่ผ่าน ZUBB | ผ่าน | Si, Mn |  | INITRBC0061 | 0010 | 1 | 76700329 | RBC1S24060 | เหล็กเส้นกลม 6.0มมxSR24 (Bar in Coil) | SR24 | 2024-10-31 | 2024-01-01 | 2958465 | 2024-01-01 | 2958465 | 0.2 | 0.26 | 0.71 | 0.027 | 0.03 |  | 0.220 | 36 | 6.04 | 5.74 | 0.3 | 10 | 2 | 0
ไม่ผ่าน ZUBB | ไม่ผ่าน ZUBB | ผ่าน | Si, Mn |  | INITRBC0085 | 0010 | 1 | 72320653 | RBC1S24060 | เหล็กเส้นกลม 6.0มมxSR24 (Bar in Coil) | SR24 | 2024-10-31 | 2024-01-01 | 2958465 | 2024-01-01 | 2958465 | 0.2 | 0.27 | 0.71 | 0.026 | 0.03 |  | 0.218 | 28 | 6.1 | 5.94 | 0.16 | 10 | 2 | 0
ไม่ผ่าน ZUBB | ไม่ผ่าน ZUBB | ผ่าน | Si, Mn |  | INITRBC0086 | 0010 | 1 | 72320649 | RBC1S24060 | เหล็กเส้นกลม 6.0มมxSR24 (Bar in Coil) | SR24 | 2024-10-31 | 2024-01-01 | 2958465 | 2024-01-01 | 2958465 | 0.2 | 0.27 | 0.72 | 0.027 | 0.03 |  | 0.218 | 33 | 6.09 | 5.88 | 0.21 | 10 | 2 | 0
ไม่ผ่าน ZUBB | ไม่ผ่าน ZUBB | ผ่าน | Si, Mn |  | INITRBC0088 | 0010 | 1 | 72320646 | RBC1S24060 | เหล็กเส้นกลม 6.0มมxSR24 (Bar in Coil) | SR24 | 2024-10-31 | 2024-01-01 | 2958465 | 2024-01-01 | 2958465 | 0.2 | 0.27 | 0.71 | 0.027 | 0.03 |  | 0.217 | 37 | 5.89 | 5.68 | 0.21 | 10 | 2 | 0
ไม่ผ่าน ZUBB | ไม่ผ่าน ZUBB | ผ่าน | Si, Mn |  | INITRBC0089 | 0010 | 1 | 72320643 | RBC1S24060 | เหล็กเส้นกลม 6.0มมxSR24 (Bar in Coil) | SR24 | 2024-10-31 | 2024-01-01 | 2958465 | 2024-01-01 | 2958465 | 0.2 | 0.26 | 0.71 | 0.027 | 0.03 |  | 0.216 | 38 | 5.94 | 5.72 | 0.22 | 10 | 2 | 0
ไม่ผ่าน ZUBB | ไม่ผ่าน ZUBB | ผ่าน | Si, Mn |  | INITRBC0152 | 0010 | 1 | 76602332 | RBC1S24060 | เหล็กเส้นกลม 6.0มมxSR24 (Bar in Coil) | SR24 | 2024-10-31 | 2024-01-01 | 2958465 | 2024-01-01 | 2958465 | 0.16 | 0.24 | 0.76 | 0.011 | 0.021 |  | 0.220 | 33 | 6.12 | 6.01 | 0.11 | 10 | 2 | 0
ไม่ผ่าน ZUBB | ไม่ผ่าน ZUBB | ผ่าน | C, P |  | INITRBC0162 | 0010 | 1 | 76700305 | RBC1S24060 | เหล็กเส้นกลม 6.0มมxSR24 (Bar in Coil) | SR24 | 2024-10-31 | 2024-01-01 | 2958465 | 2024-01-01 | 2958465 | 0.21 | 0.22 | 0.69 | 0.004 | 0.038 |  | 0.219 | 38 | 6.04 | 5.67 | 0.37 | 10 | 2 | 0
ไม่ผ่าน ZUBB | ไม่ผ่าน ZUBB | ไม่ผ่าน ZUBB | Si, Mass/Meter |  | INITRBF0007 | 0010 | 1 | 70710160 | RBF1S241901000 | เหล็กเส้นกลม 19มมx10มSR24(รญ)(ม) พับ | SR24 | 2024-10-31 | 2024-01-01 | 2958465 | 2024-01-01 | 2958465 | 0.16 | 0.25 | 0.68 | 0.012 | 0.025 | 10 | 2.175 | 34 | 18.82 | 18.69 | 0.13 | 11 | 2 | 0
ไม่ผ่าน ZUBB | ไม่ผ่าน ZUBB | ผ่าน | Si, Mn |  | INITRBF0019R | 0010 | 1 | 2170723 | RBF1S240601000 | เหล็กเส้นกลม 6มมx10มSR24(รญ)(ม) พับ | SR24 | 2024-10-31 | 2024-01-01 | 2958465 | 2024-01-01 | 2958465 | 0.18 | 0.25 | 0.72 | 0.011 | 0.026 | 10 | 0.218 | 36 | 6.07 | 5.84 | 0.23 | 11 | 2 | 0
ไม่ผ่าน ZUBB | ไม่ผ่าน ZUBB | ผ่าน | Si, Mn |  | INITRBM0014 | 0010 | 1 | 71607050 | RBM1S240601000 | เหล็กเส้นกลม 6มมx10มSR24(รญ)(ม) ตรง | SR24 | 2024-10-31 | 2024-01-01 | 2958465 | 2024-01-01 | 2958465 | 0.16 | 0.26 | 0.77 | 0.011 | 0.031 | 10 | 0.220 | 35 | 6.02 | 5.7 | 0.32 | 11 | 2 | 0
ไม่ผ่าน ZUBB | ไม่ผ่าน ZUBB | ผ่าน | Si, Mn |  | INITRBM0022 | 0010 | 1 | 71709200 | RBM1S240601000 | เหล็กเส้นกลม 6มมx10มSR24(รญ)(ม) ตรง | SR24 | 2024-10-31 | 2024-01-01 | 2958465 | 2024-01-01 | 2958465 | 0.18 | 0.25 | 0.72 | 0.011 | 0.026 | 10 | 0.218 | 36 | 6.07 | 5.84 | 0.23 | 11 | 2 | 0
ไม่ผ่าน ZUBB | ไม่ผ่าน ZUBB | ไม่ผ่าน ZUBB | Si, Mass/Meter |  | INITRBM0052 | 0010 | 1 | 4071017 | RBM1S241901000 | เหล็กเส้นกลม 19มมx10มSR24(รญ)(ม) ตรง | SS 24 | 2024-10-31 | 2024-01-01 | 2958465 | 2024-01-01 | 2958465 | 0.2 | 0.078 | 0.51 | 0.016 | 0.02 | 10 | 2.170 | 34 | 19.05 | 18.96 | 0.09 | 11 | 2 | 0
ไม่ผ่าน ZUBB | ไม่ผ่าน ZUBB | ผ่าน | Si |  | 40000000105 | 0010 | 5 | 71711090 | RBM1S240901000 | เหล็กเส้นกลม 9มมx10มSR24(รญ)(ม) ตรง | SS 400 | 2024-12-06 | 2024-01-01 | 2958465 | 2024-01-01 | 2958465 | 0.15 | 0.11 | 0.38 | 0.014 | 0.029 | 10 | 0.490 | 30 | 9.09 | 8.85 | 0.24 | 11 | 1 | 0
ไม่ผ่าน ZUBB | ไม่ผ่าน ZUBB | ผ่าน | P |  | 40000000106 | 0010 | 1 | 72711060 | RBM1S240601000 | เหล็กเส้นกลม 6มมx10มSR24(รญ)(ม) ตรง | SR24 | 2024-11-29 | 2024-01-01 | 2958465 | 2024-01-01 | 2958465 | 0.18 | 0.21 | 0.63 | 0.004 | 0.021 | 10 | 0.219 | 36 | 6.01 | 5.7 | 0.31 | 11 | 1 | 0
ไม่ผ่าน ZUBB | ไม่ผ่าน ZUBB | ผ่าน | Mn |  | 40000000106 | 0010 | 4 | 72711120 | RBM1S240601000 | เหล็กเส้นกลม 6มมx10มSR24(รญ)(ม) ตรง | SR24 | 2024-11-29 | 2024-01-01 | 2958465 | 2024-01-01 | 2958465 | 0.17 | 0.21 | 0.7 | 0.012 | 0.027 | 10 | 0.218 | 31 | 5.88 | 5.67 | 0.21 | 11 | 1 | 0
ไม่ผ่าน ZUBB | ไม่ผ่าน ZUBB | ผ่าน | Si |  | 40000000106 | 0010 | 11 | 72711200 | RBM1S240601000 | เหล็กเส้นกลม 6มมx10มSR24(รญ)(ม) ตรง | SR24 | 2024-11-29 | 2024-01-01 | 2958465 | 2024-01-01 | 2958465 | 0.17 | 0.27 | 0.68 | 0.028 | 0.035 | 10 | 0.218 | 32 | 6.04 | 5.82 | 0.22 | 11 | 1 | 0
ไม่ผ่าน ZUBB | ไม่ผ่าน ZUBB | ผ่าน | Si |  | 40000000106 | 0010 | 12 | 72711210 | RBM1S240601000 | เหล็กเส้นกลม 6มมx10มSR24(รญ)(ม) ตรง | SR24 | 2024-11-29 | 2024-01-01 | 2958465 | 2024-01-01 | 2958465 | 0.18 | 0.29 | 0.67 | 0.029 | 0.035 | 10 | 0.219 | 28 | 6.05 | 5.84 | 0.21 | 11 | 1 | 0
ไม่ผ่าน ZUBB | ไม่ผ่าน ZUBB | ผ่าน | Mn |  | 40000000106 | 0010 | 16 | 71711270 | RBM1S240601000 | เหล็กเส้นกลม 6มมx10มSR24(รญ)(ม) ตรง | SR24 | 2024-11-29 | 2024-01-01 | 2958465 | 2024-01-01 | 2958465 | 0.15 | 0.22 | 0.73 | 0.01 | 0.028 | 10 | 0.220 | 30 | 6 | 5.9 | 0.1 | 11 | 1 | 0
ไม่ผ่าน ZUBB | ไม่ผ่าน ZUBB | ผ่าน | Mn |  | 40000000106 | 0010 | 18 | 72711290 | RBM1S240601000 | เหล็กเส้นกลม 6มมx10มSR24(รญ)(ม) ตรง | SR24 | 2024-12-03 | 2024-01-01 | 2958465 | 2024-01-01 | 2958465 | 0.15 | 0.22 | 0.73 | 0.01 | 0.028 | 10.00 | 0.220 | 30 | 6 | 5.9 | 0.1 | 11 | 1 | 0
ไม่ผ่าน ZUBB | ไม่ผ่าน ZUBB | ผ่าน | Mn |  | 40000000166 | 0010 | 3 | 72712090 | RBM1S240601000 | เหล็กเส้นกลม 6มมx10มSR24(รญ)(ม) ตรง | SR24 | 2024-12-13 | 2024-01-01 | 2958465 | 2024-01-01 | 2958465 | 0.17 | 0.23 | 0.73 | 0.008 | 0.024 | 10.00 | 0.217 | 32 | 5.96 | 5.7 | 0.26 | 11 | 1 | 0
ไม่ผ่าน ZUBB | ไม่ผ่าน ZUBB | ผ่าน | P |  | 40000000166 | 0010 | 6 | 72712130 | RBM1S240601000 | เหล็กเส้นกลม 6มมx10มSR24(รญ)(ม) ตรง | SS 400 | 2025-01-04 | 2024-01-01 | 2958465 | 2024-01-01 | 2958465 | 0.2 | 0.2 | 0.61 | 0.004 | 0.027 | 10.00 | 0.222 | 29 | 6.1 | 6 | 0.1 | 11 | 1 | 0
ไม่ผ่าน ZUBB | ไม่ผ่าน ZUBB | ผ่าน | Mn |  | 40000000166 | 0010 | 7 | 72712140 | RBM1S240601000 | เหล็กเส้นกลม 6มมx10มSR24(รญ)(ม) ตรง | SS 400 | 2025-01-04 | 2024-01-01 | 2958465 | 2024-01-01 | 2958465 | 0.15 | 0.22 | 0.73 | 0.01 | 0.028 | 10.00 | 0.220 | 30 | 6 | 5.9 | 0.1 | 11 | 1 | 0
ไม่ผ่าน ZUBB | ไม่ผ่าน ZUBB | ผ่าน | Mn |  | 40000000166 | 0010 | 10 | 72712180 | RBM1S240601000 | เหล็กเส้นกลม 6มมx10มSR24(รญ)(ม) ตรง | SS 400 | 2025-01-04 | 2024-01-01 | 2958465 | 2024-01-01 | 2958465 | 0.18 | 0.22 | 0.71 | 0.005 | 0.028 | 10.00 | 0.216 | 32 | 5.94 | 5.69 | 0.25 | 11 | 1 | 0
ไม่ผ่าน ZUBB | ไม่ผ่าน ZUBB | ผ่าน | Mn |  | 40000000166 | 0010 | 11 | 72712190 | RBM1S240601000 | เหล็กเส้นกลม 6มมx10มSR24(รญ)(ม) ตรง | SS 400 | 2025-01-04 | 2024-01-01 | 2958465 | 2024-01-01 | 2958465 | 0.16 | 0.2 | 0.71 | 0.01 | 0.03 | 10.00 | 0.217 | 30 | 5.87 | 5.64 | 0.23 | 11 | 1 | 0
ไม่ผ่าน ZUBB | ไม่ผ่าน ZUBB | ผ่าน | Mn |  | 40000000166 | 0010 | 13 | 72712210 | RBM1S240601000 | เหล็กเส้นกลม 6มมx10มSR24(รญ)(ม) ตรง | SS 400 | 2025-01-04 | 2024-01-01 | 2958465 | 2024-01-01 | 2958465 | 0.18 | 0.2 | 0.73 | 0.007 | 0.031 | 10.00 | 0.216 | 30 | 5.86 | 5.65 | 0.21 | 11 | 1 | 0
ไม่ผ่าน ZUBB | ไม่ผ่าน ZUBB | ผ่าน | Mn |  | 40000000166 | 0010 | 14 | 72712230 | RBM1S240601000 | เหล็กเส้นกลม 6มมx10มSR24(รญ)(ม) ตรง | SS 400 | 2025-01-04 | 2024-01-01 | 2958465 | 2024-01-01 | 2958465 | 0.17 | 0.22 | 0.7 | 0.011 | 0.036 | 10.00 | 0.216 | 31 | 5.86 | 5.6 | 0.26 | 11 | 1 | 0
ไม่ผ่าน ZUBB | ไม่ผ่าน ZUBB | ผ่าน | Mn |  | 40000000166 | 0010 | 16 | 72712250 | RBM1S240601000 | เหล็กเส้นกลม 6มมx10มSR24(รญ)(ม) ตรง | SS 400 | 2025-01-04 | 2024-01-01 | 2958465 | 2024-01-01 | 2958465 | 0.18 | 0.21 | 0.71 | 0.016 | 0.018 | 10.00 | 0.214 | 31 | 5.93 | 5.7 | 0.23 | 11 | 1 | 0
ไม่ผ่าน ZUBB | ไม่ผ่าน ZUBB | ผ่าน | Mn |  | 40000000166 | 0010 | 18 | 72712270 | RBM1S240601000 | เหล็กเส้นกลม 6มมx10มSR24(รญ)(ม) ตรง | SS 400 | 2025-01-04 | 2024-01-01 | 2958465 | 2024-01-01 | 2958465 | 0.18 | 0.23 | 0.71 | 0.009 | 0.021 | 10.00 | 0.218 | 29 | 5.97 | 5.7 | 0.27 | 11 | 1 | 0
ไม่ผ่าน ZUBB | ไม่ผ่าน ZUBB | ผ่าน | Si |  | 40000000441 | 0010 | 1 | 4080222 | RBM1S240901000 | เหล็กเส้นกลม 9มมx10มSR24(รญ)(ม) ตรง | SR24 | 2025-03-24 | 2024-01-01 | 2958465 | 2024-01-01 | 2958465 | 0.18 | 0.08 | 0.53 | 0.024 | 0.019 | 10.0 | 0.496 | 34 | 9.05 | 8.97 | 0.08 | 11 | 1 | 0
ไม่ผ่าน ZUBB | ไม่ผ่าน ZUBB | ผ่าน | Si |  | 40000000441 | 0010 | 3 | 4080224 | RBM1S240901000 | เหล็กเส้นกลม 9มมx10มSR24(รญ)(ม) ตรง | SR24 | 2025-03-24 | 2024-01-01 | 2958465 | 2024-01-01 | 2958465 | 0.18 | 0.09 | 0.55 | 0.008 | 0.024 | 10.032 | 0.496 | 35 | 9.00 | 8.96 | 0.04 | 11 | 1 | 0
ไม่ผ่าน ZUBB | ไม่ผ่าน ZUBB | ผ่าน | Si |  | 40000000452 | 0010 | 1 | 4080225 | RBM1S241201000 | เหล็กเส้นกลม 12มมx10มSR24(รญ)(ม) ตรง | SR24 | 2025-03-24 | 2024-01-01 | 2958465 | 2024-01-01 | 2958465 | 0.15 | 0.09 | 0.52 | 0.017 | 0.027 | 10.00 | 0.873 | 37 | 12.00 | 11.97 | 0.03 | 11 | 1 | 0
ไม่ผ่าน ZUBB | ไม่ผ่าน ZUBB | ผ่าน | Si |  | 40000000452 | 0010 | 1 | 4080226 | RBM1S241201000 | เหล็กเส้นกลม 12มมx10มSR24(รญ)(ม) ตรง | SR24 | 2025-03-24 | 2024-01-01 | 2958465 | 2024-01-01 | 2958465 | 0.15 | 0.09 | 0.52 | 0.017 | 0.027 | 10.00 | 0.873 | 37 | 12.00 | 11.97 | 0.03 | 11 | 1 | 0
ไม่ผ่าน ZUBB | ไม่ผ่าน ZUBB | ผ่าน | Si |  | 40000000675 | 0010 | 2 | 75180337 | RBC1S24060 | เหล็กเส้นกลม 6.0มมxSR24 (Bar in Coil) | SR24 | 2025-05-12 | 2024-01-01 | 2958465 | 2024-01-01 | 2958465 | 0.20 | 0.25 | 0.49 | 0.011 | 0.011 |  | 0.217 | 32.0 | 6.02 | 5.85 | 0.17 | 10 | 1 | 0
ไม่ผ่าน ZUBB | ไม่ผ่าน ZUBB | ผ่าน | Si |  | 40000000675 | 0010 | 3 | 75180371 | RBC1S24060 | เหล็กเส้นกลม 6.0มมxSR24 (Bar in Coil) | SR24 | 2025-05-12 | 2024-01-01 | 2958465 | 2024-01-01 | 2958465 | 0.19 | 0.25 | 0.49 | 0.009 | 0.008 |  | 0.218 | 35.0 | 6.02 | 5.74 | 0.28 | 10 | 1 | 0
ไม่ผ่าน ZUBB | ไม่ผ่าน ZUBB | ผ่าน | Si |  | 40000000675 | 0010 | 4 | 75180336 | RBC1S24060 | เหล็กเส้นกลม 6.0มมxSR24 (Bar in Coil) | SR24 | 2025-05-12 | 2024-01-01 | 2958465 | 2024-01-01 | 2958465 | 0.20 | 0.25 | 0.49 | 0.014 | 0.012 |  | 0.218 | 34.0 | 6.05 | 5.87 | 0.18 | 10 | 1 | 0
ไม่ผ่าน ZUBB | ไม่ผ่าน ZUBB | ผ่าน | Si |  | 40000000861 | 0010 | 12 | 73480664 | RBM1S240901000 | เหล็กเส้นกลม 9มมx10มSR24(รญ)(ม) ตรง | SR24 | 2025-06-25 | 2024-01-01 | 2958465 | 2024-01-01 | 2958465 | 0.16 | 0.24 | 0.61 | 0.025 | 0.017 | 10.0 | 0.492 | 35.0 | 9.06 | 8.77 | 0.29 | 11 | 1 | 0
ไม่ผ่าน ZUBB | ไม่ผ่าน ZUBB | ผ่าน | Mn |  | 40000001021 | 0010 | 83 | 79808172 | RBM1S240901000 | เหล็กเส้นกลม 9มมx10มSR24(รญ)(ม) ตรง | SR24 | 2025-08-25 | 2024-01-01 | 2958465 | 2024-01-01 | 2958465 | 0.18 | 0.21 | 0.71 | 0.008 | 0.018 | 10.0 | 0.488 | 31.0 | 9.07 | 8.86 | 0.21 | 11 | 1 | 0
ไม่ผ่าน ZUBB | ไม่ผ่าน ZUBB | ผ่าน | Si |  | 40000001193 | 0010 | 15 | 73480741 | RBC1S24060 | เหล็กเส้นกลม 6.0มมxSR24 (Bar in Coil) | SR24 | 2025-08-29 | 2024-01-01 | 2958465 | 2024-01-01 | 2958465 | 0.18 | 0.26 | 0.57 | 0.038 | 0.029 |  | 0.220 | 37.0 | 6.11 | 5.79 | 0.32 | 10 | 1 | 0
ไม่ผ่าน ZUBB | ไม่ผ่าน ZUBB | ผ่าน | Si |  | 40000001193 | 0010 | 16 | 73480742 | RBC1S24060 | เหล็กเส้นกลม 6.0มมxSR24 (Bar in Coil) | SR24 | 2025-08-29 | 2024-01-01 | 2958465 | 2024-01-01 | 2958465 | 0.17 | 0.24 | 0.56 | 0.026 | 0.033 |  | 0.220 | 37.0 | 6.09 | 5.81 | 0.28 | 10 | 1 | 0
ไม่ผ่าน ZUBB | ไม่ผ่าน ZUBB | ผ่าน | Si |  | 40000001273 | 0010 | 3 | 79809076 | RBM1S240901000 | เหล็กเส้นกลม 9มมx10มSR24(รญ)(ม) ตรง | SR24 | 2025-09-20 | 2024-01-01 | 2958465 | 2024-01-01 | 2958465 | 0.18 | 0.25 | 0.68 | 0.009 | 0.029 | 10.0 | 0.490 | 37.0 | 9.10 | 8.92 | 0.18 | 11 | 1 | 0
ไม่ผ่าน ZUBB | ไม่ผ่าน ZUBB | ผ่าน | Si |  | 40000001273 | 0010 | 4 | 79809071 | RBM1S240901000 | เหล็กเส้นกลม 9มมx10มSR24(รญ)(ม) ตรง | SR24 | 2025-09-20 | 2024-01-01 | 2958465 | 2024-01-01 | 2958465 | 0.17 | 0.24 | 0.56 | 0.026 | 0.033 | 10.0 | 0.488 | 34.0 | 9.02 | 8.70 | 0.32 | 11 | 1 | 0
ไม่ผ่าน ZUBB | ไม่ผ่าน ZUBB | ผ่าน | Si |  | 40000001273 | 0010 | 21 | 79809117 | RBM1S240901000 | เหล็กเส้นกลม 9มมx10มSR24(รญ)(ม) ตรง | SR24 | 2025-09-25 | 2024-01-01 | 2958465 | 2024-01-01 | 2958465 | 0.16 | 0.24 | 0.62 | 0.008 | 0.021 | 10.0 | 0.490 | 27.0 | 9.07 | 8.90 | 0.17 | 11 | 1 | 0
ไม่ผ่าน ZUBB | ไม่ผ่าน ZUBB | ผ่าน | Mn |  | 40000001273 | 0010 | 36 | 79809102 | RBM1S240901000 | เหล็กเส้นกลม 9มมx10มSR24(รญ)(ม) ตรง | SR24 | 2025-09-25 | 2024-01-01 | 2958465 | 2024-01-01 | 2958465 | 0.14 | 0.22 | 0.70 | 0.012 | 0.028 | 10.0 | 0.488 | 31.0 | 9.06 | 8.79 | 0.27 | 11 | 1 | 0
ไม่ผ่าน ZUBB | ไม่ผ่าน ZUBB | ผ่าน | Si |  | 40000001273 | 0010 | 39 | 79809099 | RBM1S240901000 | เหล็กเส้นกลม 9มมx10มSR24(รญ)(ม) ตรง | SR24 | 2025-09-26 | 2024-01-01 | 2958465 | 2024-01-01 | 2958465 | 0.15 | 0.24 | 0.66 | 0.009 | 0.023 | 10.0 | 0.492 | 33.0 | 9.10 | 8.80 | 0.30 | 11 | 1 | 0
ไม่ผ่าน ZUBB | ไม่ผ่าน ZUBB | ผ่าน | Mn |  | 40000001273 | 0010 | 42 | 79809154 | RBM1S240901000 | เหล็กเส้นกลม 9มมx10มSR24(รญ)(ม) ตรง | SR24 | 2025-09-26 | 2024-01-01 | 2958465 | 2024-01-01 | 2958465 | 0.14 | 0.23 | 0.74 | 0.012 | 0.035 | 10.0 | 0.488 | 32.0 | 9.06 | 8.75 | 0.31 | 11 | 1 | 0
ไม่ผ่าน ZUBB | ไม่ผ่าน ZUBB | ผ่าน | Si |  | 40000001273 | 0010 | 44 | 79809152 | RBM1S240901000 | เหล็กเส้นกลม 9มมx10มSR24(รญ)(ม) ตรง | SR24 | 2025-09-26 | 2024-01-01 | 2958465 | 2024-01-01 | 2958465 | 0.17 | 0.24 | 0.68 | 0.007 | 0.029 | 10.0 | 0.489 | 34.0 | 9.05 | 8.79 | 0.26 | 11 | 1 | 0
ไม่ผ่าน ZUBB | ไม่ผ่าน ZUBB | ผ่าน | Si |  | 40000001273 | 0010 | 55 | 79805141 | RBM1S240901000 | เหล็กเส้นกลม 9มมx10มSR24(รญ)(ม) ตรง | SR24 | 2025-09-27 | 2024-01-01 | 2958465 | 2024-01-01 | 2958465 | 0.16 | 0.24 | 0.56 | 0.009 | 0.027 | 10.0 | 0.489 | 32.0 | 9.05 | 8.78 | 0.27 | 11 | 1 | 0
ไม่ผ่าน ZUBB | ไม่ผ่าน ZUBB | ผ่าน | Si |  | 40000001273 | 0010 | 59 | 79805137 | RBM1S240901000 | เหล็กเส้นกลม 9มมx10มSR24(รญ)(ม) ตรง | SR24 | 2025-09-27 | 2024-01-01 | 2958465 | 2024-01-01 | 2958465 | 0.15 | 0.24 | 0.59 | 0.006 | 0.024 | 10.0 | 0.488 | 32.0 | 9.05 | 8.79 | 0.26 | 11 | 1 | 0
ไม่ผ่าน ZUBB | ไม่ผ่าน ZUBB | ผ่าน | Si |  | 40000001273 | 0010 | 64 | 79809141 | RBM1S240901000 | เหล็กเส้นกลม 9มมx10มSR24(รญ)(ม) ตรง | SR24 | 2025-09-27 | 2024-01-01 | 2958465 | 2024-01-01 | 2958465 | 0.16 | 0.24 | 0.56 | 0.009 | 0.027 | 10.0 | 0.489 | 32.0 | 9.05 | 8.78 | 0.27 | 11 | 1 | 0
ไม่ผ่าน ZUBB | ไม่ผ่าน ZUBB | ผ่าน | Si |  | 40000001273 | 0010 | 68 | 79809137 | RBM1S240901000 | เหล็กเส้นกลม 9มมx10มSR24(รญ)(ม) ตรง | SR24 | 2025-09-27 | 2024-01-01 | 2958465 | 2024-01-01 | 2958465 | 0.15 | 0.24 | 0.59 | 0.006 | 0.024 | 10.0 | 0.488 | 32.0 | 9.05 | 8.79 | 0.26 | 11 | 1 | 0
ไม่ผ่าน ZUBB | ไม่ผ่าน ZUBB | ผ่าน | S |  | 40000001337 | 0010 | 1 | 79809124 | RBC1S24090 | เหล็กเส้นกลม 9.0มมxSR24 (Bar in Coil) | SR24 | 2025-09-29 | 2024-01-01 | 2958465 | 2024-01-01 | 2958465 | 0.15 | 0.19 | 0.57 | 0.019 | 0.051 |  | 0.484 | 35.0 | 9.06 | 8.84 | 0.22 | 10 | 1 | 0
ไม่ผ่าน ZUBB | ไม่ผ่าน ZUBB | ผ่าน | Si |  | 40000001337 | 0010 | 5 | 79809120 | RBC1S24090 | เหล็กเส้นกลม 9.0มมxSR24 (Bar in Coil) | SR24 | 2025-09-29 | 2024-01-01 | 2958465 | 2024-01-01 | 2958465 | 0.15 | 0.25 | 0.63 | 0.007 | 0.027 |  | 0.487 | 36.0 | 9.07 | 8.77 | 0.30 | 10 | 1 | 0
ไม่ผ่าน ZUBB | ไม่ผ่าน ZUBB | ผ่าน | Si |  | 40000001383 | 0010 | 7 | 79810088 | RBC1S24060 | เหล็กเส้นกลม 6.0มมxSR24 (Bar in Coil) | SR24 | 2025-10-23 | 2024-01-01 | 2958465 | 2024-01-01 | 2958465 | 0.18 | 0.25 | 0.67 | 0.01 | 0.029 |  | 0.220 | 35.0 | 6.09 | 5.70 | 0.39 | 10 | 1 | 0
ไม่ผ่าน ZUBB | ไม่ผ่าน ZUBB | ผ่าน | Si |  | 40000001383 | 0010 | 11 | 79810084 | RBC1S24060 | เหล็กเส้นกลม 6.0มมxSR24 (Bar in Coil) | SR24 | 2025-10-23 | 2024-01-01 | 2958465 | 2024-01-01 | 2958465 | 0.17 | 0.24 | 0.6 | 0.009 | 0.023 |  | 0.220 | 37.0 | 6.09 | 5.79 | 0.30 | 10 | 1 | 0
ไม่ผ่าน ZUBB | ไม่ผ่าน ZUBB | ผ่าน | C |  | 40000001456 | 0010 | 15 | 79810148 | RBM1S240901000 | เหล็กเส้นกลม 9มมx10มSR24(รญ)(ม) ตรง | SR24 | 2025-11-01 | 2024-01-01 | 2958465 | 2024-01-01 | 2958465 | 0.21 | 0.20 | 0.61 | 0.012 | 0.028 | 10.0 | 0.486 | 36.0 | 9.08 | 8.78 | 0.30 | 11 | 1 | 0
ไม่ผ่าน ZUBB | ไม่ผ่าน ZUBB | ผ่าน | Si |  | 40000001477 | 0010 | 3 | 79810110 | RBM1S241201000 | เหล็กเส้นกลม 12มมx10มSR24(รญ)(ม) ตรง | SR24 | 2025-11-07 | 2024-01-01 | 2958465 | 2024-01-01 | 2958465 | 0.17 | 0.24 | 0.68 | 0.014 | 0.022 | 10.0 | 0.863 | 36.0 | 11.96 | 11.70 | 0.26 | 11 | 1 | 0
ไม่ผ่าน ZUBB | ไม่ผ่าน ZUBB | ผ่าน | Si |  | 40000001477 | 0010 | 5 | 79810108 | RBM1S241201000 | เหล็กเส้นกลม 12มมx10มSR24(รญ)(ม) ตรง | SR24 | 2025-11-07 | 2024-01-01 | 2958465 | 2024-01-01 | 2958465 | 0.15 | 0.25 | 0.63 | 0.008 | 0.023 | 10.0 | 0.876 | 33.0 | 12.04 | 11.72 | 0.32 | 11 | 1 | 0
ไม่ผ่าน ZUBB | ไม่ผ่าน ZUBB | ผ่าน | Mn |  | 40000001477 | 0010 | 6 | 79810107 | RBM1S241201000 | เหล็กเส้นกลม 12มมx10มSR24(รญ)(ม) ตรง | SR24 | 2025-11-07 | 2024-01-01 | 2958465 | 2024-01-01 | 2958465 | 0.16 | 0.23 | 0.72 | 0.011 | 0.027 | 10.0 | 0.874 | 35.0 | 12.02 | 11.71 | 0.31 | 11 | 1 | 0
ไม่ผ่าน ZUBB | ผ่าน | ไม่ผ่าน ZUBB | Mass/Meter |  | 40000001478 | 0010 | 9 | 79811021 | RBM1S241501000 | เหล็กเส้นกลม 15มมx10มSR24(รญ)(ม) ตรง | SR24 | 2025-11-08 | 2024-01-01 | 2958465 | 2024-01-01 | 2958465 | 0.15 | 0.21 | 0.59 | 0.010 | 0.024 | 10.0 | 1.351 | 35.0 | 14.96 | 14.66 | 0.30 | 11 | 1 | 0
ไม่ผ่าน ZUBB | ไม่ผ่าน ZUBB | ผ่าน | Si |  | 40000001478 | 0010 | 10 | 79811020 | RBM1S241501000 | เหล็กเส้นกลม 15มมx10มSR24(รญ)(ม) ตรง | SR24 | 2025-11-08 | 2024-01-01 | 2958465 | 2024-01-01 | 2958465 | 0.19 | 0.26 | 0.64 | 0.010 | 0.023 | 10.0 | 1.356 | 33.0 | 15.04 | 14.70 | 0.34 | 11 | 1 | 0
ไม่ผ่าน ZUBB | ผ่าน | ไม่ผ่าน ZUBB | Mass/Meter |  | 40000001479 | 0010 | 3 | 79811013 | RBM1S241901000 | เหล็กเส้นกลม 19มมx10มSR24(รญ)(ม) ตรง | SR24 | 2025-11-10 | 2024-01-01 | 2958465 | 2024-01-01 | 2958465 | 0.16 | 0.22 | 0.64 | 0.009 | 0.023 | 10.0 | 2.189 | 37.0 | 19.10 | 18.72 | 0.38 | 11 | 1 | 0
ไม่ผ่าน ZUBB | ผ่าน | ไม่ผ่าน ZUBB | Mass/Meter |  | 40000001479 | 0010 | 4 | 79811012 | RBM1S241901000 | เหล็กเส้นกลม 19มมx10มSR24(รญ)(ม) ตรง | SR24 | 2025-11-10 | 2024-01-01 | 2958465 | 2024-01-01 | 2958465 | 0.16 | 0.22 | 0.63 | 0.011 | 0.022 | 10.0 | 2.185 | 36.0 | 19.08 | 18.75 | 0.33 | 11 | 1 | 0
ไม่ผ่าน ZUBB | ผ่าน | ไม่ผ่าน ZUBB | Mass/Meter |  | 40000001479 | 0010 | 5 | 79811011 | RBM1S241901000 | เหล็กเส้นกลม 19มมx10มSR24(รญ)(ม) ตรง | SR24 | 2025-11-10 | 2024-01-01 | 2958465 | 2024-01-01 | 2958465 | 0.15 | 0.20 | 0.64 | 0.010 | 0.021 | 10.0 | 2.176 | 37.0 | 18.99 | 18.62 | 0.37 | 11 | 1 | 0
ไม่ผ่าน ZUBB | ผ่าน | ไม่ผ่าน ZUBB | Mass/Meter |  | 40000001479 | 0010 | 7 | 79811009 | RBM1S241901000 | เหล็กเส้นกลม 19มมx10มSR24(รญ)(ม) ตรง | SR24 | 2025-11-10 | 2024-01-01 | 2958465 | 2024-01-01 | 2958465 | 0.14 | 0.19 | 0.67 | 0.012 | 0.022 | 10.0 | 2.178 | 36.0 | 19.02 | 18.70 | 0.32 | 11 | 1 | 0
ไม่ผ่าน ZUBB | ผ่าน | ไม่ผ่าน ZUBB | Mass/Meter |  | 40000001479 | 0010 | 8 | 79811008 | RBM1S241901000 | เหล็กเส้นกลม 19มมx10มSR24(รญ)(ม) ตรง | SR24 | 2025-11-10 | 2024-01-01 | 2958465 | 2024-01-01 | 2958465 | 0.14 | 0.21 | 0.65 | 0.011 | 0.023 | 10.0 | 2.182 | 36.0 | 19.04 | 18.67 | 0.37 | 11 | 1 | 0
ไม่ผ่าน ZUBB | ผ่าน | ไม่ผ่าน ZUBB | Mass/Meter |  | 40000001479 | 0010 | 10 | 79811006 | RBM1S241901000 | เหล็กเส้นกลม 19มมx10มSR24(รญ)(ม) ตรง | SR24 | 2025-11-10 | 2024-01-01 | 2958465 | 2024-01-01 | 2958465 | 0.19 | 0.22 | 0.63 | 0.010 | 0.027 | 10.0 | 2.177 | 37.0 | 19.04 | 18.70 | 0.34 | 11 | 1 | 0
ไม่ผ่าน ZUBB | ผ่าน | ไม่ผ่าน ZUBB | Mass/Meter |  | 40000001479 | 0010 | 11 | 79811005 | RBM1S241901000 | เหล็กเส้นกลม 19มมx10มSR24(รญ)(ม) ตรง | SR24 | 2025-11-10 | 2024-01-01 | 2958465 | 2024-01-01 | 2958465 | 0.17 | 0.21 | 0.59 | 0.010 | 0.026 | 10.0 | 2.175 | 37.0 | 19.02 | 18.68 | 0.34 | 11 | 1 | 0
ไม่ผ่าน ZUBB | ไม่ผ่าน ZUBB | ผ่าน | Si |  | 40000001480 | 0010 | 1 | 79811004 | RBM1S242501000 | เหล็กเส้นกลม 25มมx10มSR24(รญ)(ม) ตรง | SR24 | 2025-11-10 | 2024-01-01 | 2958465 | 2024-01-01 | 2958465 | 0.16 | 0.24 | 0.62 | 0.010 | 0.021 | 10.0 | 3.756 | 34.0 | 24.93 | 24.66 | 0.27 | 11 | 1 | 0
ไม่ผ่าน ZUBB | ไม่ผ่าน ZUBB | ผ่าน | Si |  | 40000001480 | 0010 | 7 | 79810328 | RBM1S242501000 | เหล็กเส้นกลม 25มมx10มSR24(รญ)(ม) ตรง | SR24 | 2025-11-10 | 2024-01-01 | 2958465 | 2024-01-01 | 2958465 | 0.19 | 0.24 | 0.62 | 0.012 | 0.023 | 10.0 | 3.776 | 35.0 | 25.02 | 24.66 | 0.36 | 11 | 1 | 0
ไม่ผ่าน ZUBB | ไม่ผ่าน ZUBB | ผ่าน | Si |  | 40000001684 | 0010 | 17 | 79810254 | RBM1S240901000 | เหล็กเส้นกลม 9มมx10มSR24(รญ)(ม) ตรง | SR24 | 2026-01-06 | 2024-01-01 | 2958465 | 2024-01-01 | 2958465 | 0.17 | 0.24 | 0.66 | 0.013 | 0.034 | 10.0 | 0.490 | 29.0 | 9.12 | 8.88 | 0.24 | 11 | 1 | 0
ไม่ผ่าน ZUBB | ไม่ผ่าน ZUBB | ผ่าน | Mn |  | 40000001684 | 0010 | 23 | 79810248 | RBM1S240901000 | เหล็กเส้นกลม 9มมx10มSR24(รญ)(ม) ตรง | SR24 | 2026-01-06 | 2024-01-01 | 2958465 | 2024-01-01 | 2958465 | 0.16 | 0.21 | 0.71 | 0.013 | 0.032 | 10.0 | 0.484 | 29.0 | 9.10 | 8.82 | 0.28 | 11 | 1 | 0
ไม่ผ่าน ZUBB | ไม่ผ่าน ZUBB | ผ่าน | Mn |  | 40000001894 | 0010 | 5 | 79902152 | RBC1S24060 | เหล็กเส้นกลม 6.0มมxSR24 (Bar in Coil) | SR24 | 2026-02-20 | 2024-01-01 | 2958465 | 2024-01-01 | 2958465 | 0.17 | 0.21 | 0.73 | 0.012 | 0.029 |  | 0.217 | 38.0 | 6.03 | 5.85 | 0.18 | 10 | 1 | 0
ไม่ผ่าน ZUBB | ไม่ผ่าน ZUBB | ผ่าน | Mn |  | 40000001894 | 0010 | 6 | 79902153 | RBC1S24060 | เหล็กเส้นกลม 6.0มมxSR24 (Bar in Coil) | SR24 | 2026-02-20 | 2024-01-01 | 2958465 | 2024-01-01 | 2958465 | 0.16 | 0.22 | 0.75 | 0.010 | 0.032 |  | 0.216 | 38.0 | 6.04 | 5.80 | 0.24 | 10 | 1 | 0
ไม่ผ่าน ZUBB | ไม่ผ่าน ZUBB | ผ่าน | Mn |  | 40000001894 | 0010 | 8 | 79902155 | RBC1S24060 | เหล็กเส้นกลม 6.0มมxSR24 (Bar in Coil) | SR24 | 2026-02-20 | 2024-01-01 | 2958465 | 2024-01-01 | 2958465 | 0.17 | 0.21 | 0.74 | 0.013 | 0.036 |  | 0.217 | 38.0 | 6.05 | 5.84 | 0.21 | 10 | 1 | 0
ไม่ผ่าน ZUBB | ไม่ผ่าน ZUBB | ผ่าน | Si |  | 40000001924 | 0010 | 5 | 79902239 | RBM1S240901000 | เหล็กเส้นกลม 9มมx10มSR24(รญ)(ม) ตรง | SR24 | 2026-02-26 | 2024-01-01 | 2958465 | 2024-01-01 | 2958465 | 0.16 | 0.24 | 0.68 | 0.011 | 0.033 | 10.0 | 0.491 | 30.0 | 8.93 | 8.76 | 0.17 | 11 | 1 | 0
ไม่ผ่าน ZUBB | ไม่ผ่าน ZUBB | ผ่าน | Si |  | 40000001924 | 0010 | 9 | 79902235 | RBM1S240901000 | เหล็กเส้นกลม 9มมx10มSR24(รญ)(ม) ตรง | SR24 | 2026-02-27 | 2024-01-01 | 2958465 | 2024-01-01 | 2958465 | 0.15 | 0.24 | 0.65 | 0.011 | 0.021 | 10.0 | 0.491 | 34.0 | 9.03 | 8.77 | 0.26 | 11 | 1 | 0
ไม่ผ่าน ZUBB | ไม่ผ่าน ZUBB | ผ่าน | C |  | 40000001924 | 0010 | 10 | 79902234 | RBM1S240901000 | เหล็กเส้นกลม 9มมx10มSR24(รญ)(ม) ตรง | SR24 | 2026-02-27 | 2024-01-01 | 2958465 | 2024-01-01 | 2958465 | 0.21 | 0.21 | 0.64 | 0.012 | 0.028 | 10.0 | 0.492 | 32.0 | 8.97 | 8.73 | 0.24 | 11 | 1 | 0
ไม่ผ่าน ZUBB | ไม่ผ่าน ZUBB | ผ่าน | Si |  | 40000001924 | 0010 | 11 | 79902233 | RBM1S240901000 | เหล็กเส้นกลม 9มมx10มSR24(รญ)(ม) ตรง | SR24 | 2026-02-27 | 2024-01-01 | 2958465 | 2024-01-01 | 2958465 | 0.15 | 0.24 | 0.65 | 0.010 | 0.029 | 10.0 | 0.493 | 32.0 | 9.00 | 8.81 | 0.19 | 11 | 1 | 0
ไม่ผ่าน ZUBB | ไม่ผ่าน ZUBB | ผ่าน | Si |  | 40000001924 | 0010 | 19 | 79902225 | RBM1S240901000 | เหล็กเส้นกลม 9มมx10มSR24(รญ)(ม) ตรง | SR24 | 2026-02-28 | 2024-01-01 | 2958465 | 2024-01-01 | 2958465 | 0.17 | 0.24 | 0.68 | 0.010 | 0.025 | 10.0 | 0.493 | 32.0 | 9.03 | 8.80 | 0.23 | 11 | 1 | 0
ไม่ผ่าน ZUBB | ไม่ผ่าน ZUBB | ผ่าน | C |  | 40000001924 | 0010 | 22 | 79902222 | RBM1S240901000 | เหล็กเส้นกลม 9มมx10มSR24(รญ)(ม) ตรง | SR24 | 2026-02-28 | 2024-01-01 | 2958465 | 2024-01-01 | 2958465 | 0.22 | 0.20 | 0.60 | 0.011 | 0.025 | 10.0 | 0.490 | 32.0 | 9.03 | 8.79 | 0.24 | 11 | 1 | 0
ไม่ผ่าน ZUBB | ผ่าน | ไม่ผ่าน ZUBB | Mass/Meter |  | 40000001986 | 0010 | 3 | 79902218 | RBM1S241901000 | เหล็กเส้นกลม 19มมx10มSR24(รญ)(ม) ตรง | SR24 | 2026-03-09 | 2024-01-01 | 2958465 | 2024-01-01 | 2958465 | 0.17 | 0.21 | 0.65 | 0.010 | 0.032 | 10.0 | 2.157 | 30.0 | 18.85 | 18.50 | 0.35 | 11 | 1 | 0
ไม่ผ่าน ZUBB | ผ่าน | ไม่ผ่าน ZUBB | Mass/Meter |  | 40000001986 | 0010 | 4 | 79902217 | RBM1S241901000 | เหล็กเส้นกลม 19มมx10มSR24(รญ)(ม) ตรง | SR24 | 2026-03-09 | 2024-01-01 | 2958465 | 2024-01-01 | 2958465 | 0.16 | 0.22 | 0.60 | 0.008 | 0.029 | 10.0 | 2.158 | 30.0 | 19.03 | 18.79 | 0.24 | 11 | 1 | 0
ไม่ผ่าน ZUBB | ผ่าน | ไม่ผ่าน ZUBB | Mass/Meter |  | 40000001986 | 0010 | 5 | 79902216 | RBM1S241901000 | เหล็กเส้นกลม 19มมx10มSR24(รญ)(ม) ตรง | SR24 | 2026-03-09 | 2024-01-01 | 2958465 | 2024-01-01 | 2958465 | 0.16 | 0.22 | 0.60 | 0.013 | 0.027 | 10.0 | 2.158 | 30.0 | 19.00 | 18.78 | 0.22 | 11 | 1 | 0
ไม่ผ่าน ZUBB | ผ่าน | ไม่ผ่าน ZUBB | Mass/Meter |  | 40000001986 | 0010 | 6 | 79902215 | RBM1S241901000 | เหล็กเส้นกลม 19มมx10มSR24(รญ)(ม) ตรง | SR24 | 2026-03-09 | 2024-01-01 | 2958465 | 2024-01-01 | 2958465 | 0.14 | 0.19 | 0.60 | 0.010 | 0.024 | 10.0 | 2.169 | 31.0 | 19.08 | 18.69 | 0.39 | 11 | 1 | 0
ไม่ผ่าน ZUBB | ผ่าน | ไม่ผ่าน ZUBB | Mass/Meter |  | 40000001986 | 0010 | 7 | 79902214 | RBM1S241901000 | เหล็กเส้นกลม 19มมx10มSR24(รญ)(ม) ตรง | SR24 | 2026-03-09 | 2024-01-01 | 2958465 | 2024-01-01 | 2958465 | 0.15 | 0.20 | 0.61 | 0.008 | 0.025 | 10.0 | 2.167 | 32.0 | 19.06 | 18.68 | 0.38 | 11 | 1 | 0
ไม่ผ่าน ZUBB | ผ่าน | ไม่ผ่าน ZUBB | Mass/Meter |  | 40000001986 | 0010 | 8 | 79902213 | RBM1S241901000 | เหล็กเส้นกลม 19มมx10มSR24(รญ)(ม) ตรง | SR24 | 2026-03-09 | 2024-01-01 | 2958465 | 2024-01-01 | 2958465 | 0.15 | 0.22 | 0.59 | 0.010 | 0.029 | 10.0 | 2.172 | 32.0 | 19.02 | 18.58 | 0.44 | 11 | 1 | 0
ไม่ผ่าน ZUBB | ผ่าน | ไม่ผ่าน ZUBB | Mass/Meter |  | 40000001986 | 0010 | 9 | 79902212 | RBM1S241901000 | เหล็กเส้นกลม 19มมx10มSR24(รญ)(ม) ตรง | SR24 | 2026-03-09 | 2024-01-01 | 2958465 | 2024-01-01 | 2958465 | 0.15 | 0.23 | 0.60 | 0.010 | 0.023 | 10.0 | 2.161 | 32.0 | 18.98 | 18.68 | 0.30 | 11 | 1 | 0
ไม่ผ่าน ZUBB | ผ่าน | ไม่ผ่าน ZUBB | Mass/Meter |  | 40000001986 | 0010 | 11 | 79902210 | RBM1S241901000 | เหล็กเส้นกลม 19มมx10มSR24(รญ)(ม) ตรง | SR24 | 2026-03-09 | 2024-01-01 | 2958465 | 2024-01-01 | 2958465 | 0.17 | 0.23 | 0.65 | 0.018 | 0.029 | 10.0 | 2.166 | 33.0 | 19.02 | 18.63 | 0.39 | 11 | 1 | 0
ไม่ผ่าน ZUBB | ผ่าน | ไม่ผ่าน ZUBB | Mass/Meter |  | 40000001986 | 0010 | 12 | 79902209 | RBM1S241901000 | เหล็กเส้นกลม 19มมx10มSR24(รญ)(ม) ตรง | SR24 | 2026-03-09 | 2024-01-01 | 2958465 | 2024-01-01 | 2958465 | 0.15 | 0.19 | 0.57 | 0.008 | 0.026 | 10.0 | 2.164 | 31.0 | 19.01 | 18.62 | 0.39 | 11 | 1 | 0
ไม่ผ่าน ZUBB | ไม่ผ่าน ZUBB | ผ่าน | Mn |  | 40000001987 | 0010 | 2 | 79902202 | RBM1S241201000 | เหล็กเส้นกลม 12มมx10มSR24(รญ)(ม) ตรง | SR24 | 2026-03-14 | 2024-01-01 | 2958465 | 2024-01-01 | 2958465 | 0.16 | 0.21 | 0.7 | 0.009 | 0.028 | 10 | 0.871 | 33.0 | 11.96 | 11.67 | 0.29 | 11 | 1 | 0
ไม่ผ่าน ZUBB | ไม่ผ่าน ZUBB | ผ่าน | Si |  | 40000001987 | 0010 | 6 | 79902198 | RBM1S241201000 | เหล็กเส้นกลม 12มมx10มSR24(รญ)(ม) ตรง | SR24 | 2026-03-16 | 2024-01-01 | 2958465 | 2024-01-01 | 2958465 | 0.16 | 0.25 | 0.65 | 0.007 | 0.035 | 10.0 | 0.863 | 31.0 | 12.02 | 11.65 | 0.37 | 11 | 1 | 0
ไม่ผ่าน ZUBB | ไม่ผ่าน ZUBB | ผ่าน | Si |  | 40000001987 | 0010 | 7 | 79902197 | RBM1S241201000 | เหล็กเส้นกลม 12มมx10มSR24(รญ)(ม) ตรง | SR24 | 2026-03-16 | 2024-01-01 | 2958465 | 2024-01-01 | 2958465 | 0.16 | 0.24 | 0.67 | 0.012 | 0.035 | 10.0 | 0.860 | 31.0 | 11.96 | 11.60 | 0.36 | 11 | 1 | 0
ไม่ผ่าน ZUBB | ไม่ผ่าน ZUBB | ผ่าน | C |  | 40000002106 | 0010 | 5 | 71090405 | RBC1S24060 | เหล็กเส้นกลม 6.0มมxSR24 (Bar in Coil) | SR24 | 2026-05-13 | 2024-01-01 | 2958465 | 2024-01-01 | 2958465 | 0.22 | 0.20 | 0.52 | 0.028 | 0.037 |  | 0.217 | 38.0 | 6.07 | 5.70 | 0.37 | 10 | 1 | 0
ไม่ผ่าน ZUBB | ไม่ผ่าน ZUBB | ผ่าน | C |  | 40000002267 | 0010 | 23 | 2190521 | RBM1S240601000 | เหล็กเส้นกลม 6มมx10มSR24(รญ)(ม) ตรง | SR24 | 2026-05-21 | 2024-01-01 | 2958465 | 2024-01-01 | 2958465 | 0.21 | 0.20 | 0.56 | 0.032 | 0.023 | 10.0 | 0.217 | 37.0 | 6.06 | 5.76 | 0.30 | 11 | 1 | 0
ไม่ผ่าน ZUBB | ไม่ผ่าน ZUBB | ผ่าน | Si |  | 40000002276 | 0010 | 18 | 71090437 | RBM1S240901000 | เหล็กเส้นกลม 9มมx10มSR24(รญ)(ม) ตรง | SR24 | 2026-05-21 | 2024-01-01 | 2958465 | 2024-01-01 | 2958465 | 0.15 | 0.24 | 0.65 | 0.011 | 0.021 | 10.0 | 0.491 | 34.0 | 9.03 | 8.77 | 0.26 | 11 | 1 | 0
ไม่ผ่าน ZUBB | ไม่ผ่าน ZUBB | ผ่าน | Mn |  | 890000000077 | 0010 | 1 | 70710130 | RBM1S241201000 | เหล็กเส้นกลม 12มมx10มSR24(รญ)(ม) ตรง | SR24 | 2024-11-28 | 2024-01-01 | 2958465 | 2024-01-01 | 2958465 | 0.17 | 0.21 | 0.70 | 0.012 | 0.027 | 10 | 0.870 | 35 | 11.80 | 11.60 | 0.20 | 11 | 1 | 0
ไม่ผ่าน ZUBB | ผ่าน | ไม่ผ่าน ZUBB | Mass/Meter |  | 890000000097 | 0010 | 1 | 70710150 | RBM1S241501000 | เหล็กเส้นกลม 15มมx10มSR24(รญ)(ม) ตรง | SR24 | 2024-12-17 | 2024-01-01 | 2958465 | 2024-01-01 | 2958465 | 0.16 | 0.19 | 0.64 | 0.013 | 0.03 | 10.00 | 1.35 | 33 | 14.91 | 14.72 | 0.19 | 11 | 1 | 0
ไม่ผ่าน ZUBB | ไม่ผ่าน ZUBB | ผ่าน | Mn |  | 890000000109 | 0010 | 1 | 72716120 | RBM1S240601000 | เหล็กเส้นกลม 6มมx10มSR24(รญ)(ม) ตรง | SR24 | 2024-12-28 | 2024-01-01 | 2958465 | 2024-01-01 | 2958465 | 0.18 | 0.23 | 0.71 | 0.009 | 0.021 | 10 | 0.214 | 32 | 5.94 | 5.70 | 0.24 | 11 | 1 | 0
ไม่ผ่าน ZUBB | ไม่ผ่าน ZUBB | ผ่าน | Mn |  | 890000000158 | 0010 | 2 | 72801110 | RBM1S240601000 | เหล็กเส้นกลม 6มมx10มSR24(รญ)(ม) ตรง | SR24 | 2025-01-14 | 2024-01-01 | 2958465 | 2024-01-01 | 2958465 | 0.16 | 0.23 | 0.7 | 0.008 | 0.018 | 10.00 | 0.219 | 38 | 6.04 | 5.67 | 0.37 | 11 | 1 | 0
ไม่ผ่าน ZUBB | ไม่ผ่าน ZUBB | ผ่าน | Mn |  | 890000000158 | 0010 | 3 | 72801130 | RBM1S240601000 | เหล็กเส้นกลม 6มมx10มSR24(รญ)(ม) ตรง | SR24 | 2025-01-14 | 2024-01-01 | 2958465 | 2024-01-01 | 2958465 | 0.17 | 0.23 | 0.76 | 0.013 | 0.03 | 10.00 | 0.220 | 37 | 6.06 | 5.71 | 0.35 | 11 | 1 | 0
ไม่ผ่าน ZUBB | ไม่ผ่าน ZUBB | ผ่าน | Mn |  | 890000000192 | 0010 | 1 | 72801070 | RBM1S240601000 | เหล็กเส้นกลม 6มมx10มSR24(รญ)(ม) ตรง | SR24 | 2025-01-24 | 2024-01-01 | 2958465 | 2024-01-01 | 2958465 | 0.16 | 0.20 | 0.71 | 0.010 | 0.030 | 10 | 0.218 | 31 | 5.84 | 5.72 | 0.12 | 11 | 1 | 0
ไม่ผ่าน ZUBB | ไม่ผ่าน ZUBB | ผ่าน | Mn |  | 890000000198 | 0010 | 1 | 72801140 | RBM1S240601000 | เหล็กเส้นกลม 6มมx10มSR24(รญ)(ม) ตรง | SR24 | 2025-01-28 | 2024-01-01 | 2958465 | 2024-01-01 | 2958465 | 0.17 | 0.21 | 0.70 | 0.012 | 0.027 | 10 | 0.214 | 37 | 5.87 | 5.73 | 0.14 | 11 | 1 | 0
ไม่ผ่าน ZUBB | ไม่ผ่าน ZUBB | ผ่าน | Mn |  | 890000000237 | 0010 | 2 | 72801060 | RBM1S240601000 | เหล็กเส้นกลม 6มมx10มSR24(รญ)(ม) ตรง | SR24 | 2025-02-01 | 2024-01-01 | 2958465 | 2024-01-01 | 2958465 | 0.16 | 0.20 | 0.71 | 0.010 | 0.030 | 10 | 0.213 | 31 | 5.89 | 5.75 | 0.14 | 11 | 1 | 0
ไม่ผ่าน ZUBB | ไม่ผ่าน ZUBB | ผ่าน | Mn |  | 890000000237 | 0010 | 4 | 72801230 | RBM1S240601000 | เหล็กเส้นกลม 6มมx10มSR24(รญ)(ม) ตรง | SR24 | 2025-02-01 | 2024-01-01 | 2958465 | 2024-01-01 | 2958465 | 0.15 | 0.21 | 0.71 | 0.008 | 0.025 | 10 | 0.218 | 38 | 6.01 | 5.78 | 0.23 | 11 | 1 | 0
ไม่ผ่าน ZUBB | ไม่ผ่าน ZUBB | ผ่าน | Mn |  | 890000000237 | 0010 | 6 | 72801160 | RBM1S240601000 | เหล็กเส้นกลม 6มมx10มSR24(รญ)(ม) ตรง | SR24 | 2025-02-01 | 2024-01-01 | 2958465 | 2024-01-01 | 2958465 | 0.18 | 0.23 | 0.71 | 0.009 | 0.021 | 10 | 0.216 | 38 | 6.00 | 5.77 | 0.23 | 11 | 1 | 0
ไม่ผ่าน ZUBB | ไม่ผ่าน ZUBB | ผ่าน | Mn |  | 890000000245 | 0010 | 2 | 72801031 | RBM1S240601000 | เหล็กเส้นกลม 6มมx10มSR24(รญ)(ม) ตรง | SR24 | 2025-02-04 | 2024-01-01 | 2958465 | 2024-01-01 | 2958465 | 0.18 | 0.23 | 0.71 | 0.009 | 0.021 | 10 | 0.221 | 35 | 6.04 | 5.74 | 0.30 | 11 | 1 | 0
ไม่ผ่าน ZUBB | ไม่ผ่าน ZUBB | ผ่าน | Mn |  | 890000000270 | 0010 | 1 | 72801020 | RBM1S240601000 | เหล็กเส้นกลม 6มมx10มSR24(รญ)(ม) ตรง | SR24 | 2025-02-06 | 2024-01-01 | 2958465 | 2024-01-01 | 2958465 | 0.18 | 0.23 | 0.71 | 0.009 | 0.021 | 10 | 0.221 | 35 | 6.04 | 5.74 | 0.30 | 11 | 1 | 0
ไม่ผ่าน ZUBB | ไม่ผ่าน ZUBB | ผ่าน | Mn |  | 890000000277 | 0010 | 1 | 71802050 | RBM1S240901000 | เหล็กเส้นกลม 9มมx10มSR24(รญ)(ม) ตรง | SR24 | 2025-02-08 | 2024-01-01 | 2958465 | 2024-01-01 | 2958465 | 0.18 | 0.23 | 0.71 | 0.009 | 0.021 | 10 | 0.491 | 32 | 8.90 | 8.69 | 0.21 | 11 | 1 | 0
ไม่ผ่าน ZUBB | ไม่ผ่าน ZUBB | ผ่าน | P |  | 890000000279 | 0010 | 1 | 72801200 | RBM1S240601000 | เหล็กเส้นกลม 6มมx10มSR24(รญ)(ม) ตรง | SR24 | 2025-02-08 | 2024-01-01 | 2958465 | 2024-01-01 | 2958465 | 0.18 | 0.21 | 0.68 | 0.004 | 0.026 | 10 | 0.222 | 37 | 5.86 | 5.57 | 0.29 | 11 | 1 | 0
ไม่ผ่าน ZUBB | ผ่าน | ไม่ผ่าน ZUBB | Mass/Meter |  | 890000000293 | 0010 | 1 | 4071026 | RBM1S241901000 | เหล็กเส้นกลม 19มมx10มSR24(รญ)(ม) ตรง | SS400 | 2025-02-10 | 2024-01-01 | 2958465 | 2024-01-01 | 2958465 | 0.18 | 0.21 | 0.67 | 0.006 | 0.028 | 10 | 2.186 | 29 | 18.91 | 18.76 | 0.15 | 11 | 1 | 0
ไม่ผ่าน ZUBB | ไม่ผ่าน ZUBB | ผ่าน | Mn |  | 890000000340 | 0010 | 1 | 2060502 | RBM1S240801000 | เหล็กเส้นกลม 8มมx10มSR24(รญ)(ขี) ตรง | SR24 | 2025-02-17 | 2024-01-01 | 2958465 | 2024-01-01 | 2958465 | 0.17 | 0.22 | 0.70 | 0.007 | 0.024 | 10 | 0.390 | 38 | 8.00 | 7.90 | 0.10 | 11 | 1 | 0
ไม่ผ่าน ZUBB | ไม่ผ่าน ZUBB | ผ่าน | Mn |  | 890000000342 | 0010 | 2 | 72801310 | RBM1S240601000 | เหล็กเส้นกลม 6มมx10มSR24(รญ)(ม) ตรง | SR24 | 2025-02-17 | 2024-01-01 | 2958465 | 2024-01-01 | 2958465 | 0.17 | 0.23 | 0.73 | 0.008 | 0.024 | 10 | 0.220 | 38 | 6.05 | 5.79 | 0.26 | 11 | 1 | 0
ไม่ผ่าน ZUBB | ไม่ผ่าน ZUBB | ผ่าน | Mn |  | 890000000342 | 0010 | 3 | 72802040 | RBM1S240601000 | เหล็กเส้นกลม 6มมx10มSR24(รญ)(ม) ตรง | SR24 | 2025-02-17 | 2024-01-01 | 2958465 | 2024-01-01 | 2958465 | 0.17 | 0.20 | 0.70 | 0.008 | 0.028 | 10 | 0.216 | 38 | 6.00 | 5.77 | 0.23 | 11 | 1 | 0
ไม่ผ่าน ZUBB | ไม่ผ่าน ZUBB | ผ่าน | Mn |  | 890000000342 | 0010 | 4 | 72802140 | RBM1S240601000 | เหล็กเส้นกลม 6มมx10มSR24(รญ)(ม) ตรง | SR24 | 2025-02-17 | 2024-01-01 | 2958465 | 2024-01-01 | 2958465 | 0.16 | 0.23 | 0.73 | 0.007 | 0.027 | 10 | 0.219 | 36 | 6.01 | 5.74 | 0.27 | 11 | 1 | 0
ไม่ผ่าน ZUBB | ไม่ผ่าน ZUBB | ผ่าน | Mn |  | 890000000342 | 0010 | 5 | 72802050 | RBM1S240601000 | เหล็กเส้นกลม 6มมx10มSR24(รญ)(ม) ตรง | SR24 | 2025-02-17 | 2024-01-01 | 2958465 | 2024-01-01 | 2958465 | 0.17 | 0.20 | 0.71 | 0.006 | 0.025 | 10 | 0.221 | 35 | 6.04 | 5.74 | 0.30 | 11 | 1 | 0
ไม่ผ่าน ZUBB | ไม่ผ่าน ZUBB | ผ่าน | Mn |  | 890000000348 | 0010 | 1 | 72802150 | RBM1S240601000 | เหล็กเส้นกลม 6มมx10มSR24(รญ)(ม) ตรง | SR24 | 2025-02-18 | 2024-01-01 | 2958465 | 2024-01-01 | 2958465 | 0.15 | 0.21 | 0.71 | 0.008 | 0.025 | 10 | 0.218 | 38 | 6.01 | 5.78 | 0.23 | 11 | 1 | 0
ไม่ผ่าน ZUBB | ไม่ผ่าน ZUBB | ผ่าน | Mn |  | 890000000397 | 0010 | 2 | 76602318 | RBM1S242501000 | เหล็กเส้นกลม 25มมx10มSR24(รญ)(ม) ตรง | SR24 | 2025-02-26 | 2024-01-01 | 2958465 | 2024-01-01 | 2958465 | 0.18 | 0.23 | 0.71 | 0.009 | 0.021 | 10 | 3.745 | 33 | 24.70 | 24.50 | 0.20 | 11 | 1 | 0
ไม่ผ่าน ZUBB | ไม่ผ่าน ZUBB | ผ่าน | Mn |  | 890000000405 | 0010 | 2 | 74802260 | RBM1S240601000 | เหล็กเส้นกลม 6มมx10มSR24(รญ)(ม) ตรง | SR24 | 2025-02-27 | 2024-01-01 | 2958465 | 2024-01-01 | 2958465 | 0.17 | 0.22 | 0.70 | 0.007 | 0.024 | 10 | 0.214 | 30 | 5.94 | 5.73 | 0.21 | 11 | 1 | 0
ไม่ผ่าน ZUBB | ไม่ผ่าน ZUBB | ผ่าน | Mn |  | 890000000426 | 0010 | 1 | 72321008 | RBM1S242501000 | เหล็กเส้นกลม 25มมx10มSR24(รญ)(ม) ตรง | SR24 | 2025-03-03 | 2024-01-01 | 2958465 | 2024-01-01 | 2958465 | 0.16 | 0.20 | 0.71 | 0.010 | 0.030 | 10 | 3.728 | 36 | 24.89 | 24.60 | 0.29 | 11 | 1 | 0
ไม่ผ่าน ZUBB | ไม่ผ่าน ZUBB | ผ่าน | Mn |  | 890000000500 | 0010 | 2 | 72803140 | RBM1S240601000 | เหล็กเส้นกลม 6มมx10มSR24(รญ)(ม) ตรง | SR24 | 2025-03-17 | 2024-01-01 | 2958465 | 2024-01-01 | 2958465 | 0.16 | 0.20 | 0.70 | 0.010 | 0.020 | 10 | 0.216 | 38 | 6.00 | 5.77 | 0.23 | 11 | 1 | 0
ไม่ผ่าน ZUBB | ไม่ผ่าน ZUBB | ผ่าน | Mn |  | 890000000500 | 0010 | 3 | 72803130 | RBM1S240601000 | เหล็กเส้นกลม 6มมx10มSR24(รญ)(ม) ตรง | SR24 | 2025-03-17 | 2024-01-01 | 2958465 | 2024-01-01 | 2958465 | 0.17 | 0.21 | 0.71 | 0.008 | 0.021 | 10 | 0.219 | 36 | 6.01 | 5.74 | 0.27 | 11 | 1 | 0
ไม่ผ่าน ZUBB | ไม่ผ่าน ZUBB | ผ่าน | Si |  | 890000000502 | 0010 | 1 | 72803090 | RBM1S240601000 | เหล็กเส้นกลม 6มมx10มSR24(รญ)(ม) ตรง | SR 24 | 2025-03-17 | 2024-01-01 | 2958465 | 2024-01-01 | 2958465 | 0.15 | 0.24 | 0.65 | 0.036 | 0.005 | 10 | 0.215 | 39 | 5.89 | 5.72 | 0.17 | 11 | 1 | 0
ไม่ผ่าน ZUBB | ไม่ผ่าน ZUBB | ผ่าน | Mn |  | 890000000519 | 0010 | 1 | 72803180 | RBM1S240601000 | เหล็กเส้นกลม 6มมx10มSR24(รญ)(ม) ตรง | SR24 | 2025-03-21 | 2024-01-01 | 2958465 | 2024-01-01 | 2958465 | 0.18 | 0.21 | 0.71 | 0.016 | 0.018 | 10 | 0.211 | 37 | 5.95 | 5.66 | 0.29 | 11 | 1 | 0
ไม่ผ่าน ZUBB | ไม่ผ่าน ZUBB | ผ่าน | Mn |  | 890000000544 | 0010 | 1 | 72803230 | RBM1S240601000 | เหล็กเส้นกลม 6มมx10มSR24(รญ)(ม) ตรง | SR24 | 2025-03-25 | 2024-01-01 | 2958465 | 2024-01-01 | 2958465 | 0.18 | 0.23 | 0.71 | 0.009 | 0.021 | 10 | 0.220 | 38 | 6.05 | 5.79 | 0.26 | 11 | 1 | 0
ไม่ผ่าน ZUBB | ไม่ผ่าน ZUBB | ผ่าน | P |  | 890000000572 | 0010 | 3 | 72803280 | RBM1S240601000 | เหล็กเส้นกลม 6มมx10มSR24(รญ)(ม) ตรง | SR24 | 2025-03-31 | 2024-01-01 | 2958465 | 2024-01-01 | 2958465 | 0.20 | 0.20 | 0.61 | 0.004 | 0.027 | 10 | 0.211 | 37 | 5.95 | 5.67 | 0.28 | 11 | 1 | 0
ไม่ผ่าน ZUBB | ไม่ผ่าน ZUBB | ผ่าน | Mn |  | 890000000572 | 0010 | 6 | 72803210 | RBM1S240601000 | เหล็กเส้นกลม 6มมx10มSR24(รญ)(ม) ตรง | SR24 | 2025-03-31 | 2024-01-01 | 2958465 | 2024-01-01 | 2958465 | 0.17 | 0.21 | 0.70 | 0.012 | 0.027 | 10 | 0.211 | 38 | 5.96 | 5.66 | 0.30 | 11 | 1 | 0
ไม่ผ่าน ZUBB | ไม่ผ่าน ZUBB | ผ่าน | Mn |  | 890000000598 | 0010 | 1 | 72803300 | RBM1S240601000 | เหล็กเส้นกลม 6มมx10มSR24(รญ)(ม) ตรง | SR24 | 2025-04-05 | 2024-01-01 | 2958465 | 2024-01-01 | 2958465 | 0.18 | 0.23 | 0.71 | 0.009 | 0.021 | 10 | 0.214 | 31 | 5.92 | 5.71 | 0.21 | 11 | 1 | 0
ไม่ผ่าน ZUBB | ไม่ผ่าน ZUBB | ผ่าน | Mn |  | 890000000621 | 0010 | 1 | 72804030 | RBM1S240601000 | เหล็กเส้นกลม 6มมx10มSR24(รญ)(ม) ตรง | SR24 | 2025-04-08 | 2024-01-01 | 2958465 | 2024-01-01 | 2958465 | 0.17 | 0.21 | 0.70 | 0.012 | 0.027 | 10 | 0.212 | 38 | 5.96 | 5.68 | 0.28 | 11 | 1 | 0
ไม่ผ่าน ZUBB | ไม่ผ่าน ZUBB | ผ่าน | P |  | 890000000621 | 0010 | 2 | 72804050 | RBM1S240601000 | เหล็กเส้นกลม 6มมx10มSR24(รญ)(ม) ตรง | SR24 | 2025-04-08 | 2024-01-01 | 2958465 | 2024-01-01 | 2958465 | 0.18 | 0.21 | 0.68 | 0.004 | 0.026 | 10 | 0.211 | 37 | 5.95 | 5.66 | 0.29 | 11 | 1 | 0
ไม่ผ่าน ZUBB | ไม่ผ่าน ZUBB | ผ่าน | Mn |  | 890000000621 | 0010 | 6 | 72804070 | RBM1S240601000 | เหล็กเส้นกลม 6มมx10มSR24(รญ)(ม) ตรง | SR24 | 2025-04-08 | 2024-01-01 | 2958465 | 2024-01-01 | 2958465 | 0.15 | 0.21 | 0.71 | 0.008 | 0.025 | 10 | 0.211 | 36 | 5.97 | 5.65 | 0.32 | 11 | 1 | 0
ไม่ผ่าน ZUBB | ไม่ผ่าน ZUBB | ผ่าน | Mn |  | 890000000621 | 0010 | 9 | 72804210 | RBM1S240601000 | เหล็กเส้นกลม 6มมx10มSR24(รญ)(ม) ตรง | SR24 | 2025-04-25 | 2024-01-01 | 2958465 | 2024-01-01 | 2958465 | 0.16 | 0.23 | 0.7 | 0.008 | 0.018 | 10.00 | 0.219 | 38 | 6.04 | 5.67 | 0.37 | 11 | 1 | 0
ไม่ผ่าน ZUBB | ไม่ผ่าน ZUBB | ผ่าน | Mn |  | 890000000621 | 0010 | 10 | 72804220 | RBM1S240601000 | เหล็กเส้นกลม 6มมx10มSR24(รญ)(ม) ตรง | SR24 | 2025-04-25 | 2024-01-01 | 2958465 | 2024-01-01 | 2958465 | 0.17 | 0.23 | 0.76 | 0.013 | 0.03 | 10.00 | 0.220 | 37 | 6.06 | 5.71 | 0.35 | 11 | 1 | 0
ไม่ผ่าน ZUBB | ไม่ผ่าน ZUBB | ผ่าน | Mn |  | 890000000625 | 0010 | 1 | 2060609 | RBM1S240801000 | เหล็กเส้นกลม 8มมx10มSR24(รญ)(ขี) ตรง | SR24 | 2025-04-09 | 2024-01-01 | 2958465 | 2024-01-01 | 2958465 | 0.16 | 0.23 | 0.73 | 0.007 | 0.027 | 10 | 0.390 | 39 | 7.90 | 7.85 | 0.05 | 11 | 1 | 0
ไม่ผ่าน ZUBB | ไม่ผ่าน ZUBB | ผ่าน | Mn |  | 890000000667 | 0010 | 1 | 2061206 | RBM1S240901000 | เหล็กเส้นกลม 9มมx10มSR24(รญ)(ม) ตรง | SR24 | 2025-04-21 | 2024-01-01 | 2958465 | 2024-01-01 | 2958465 | 0.18 | 0.23 | 0.71 | 0.009 | 0.021 | 10 | 0.491 | 32 | 8.90 | 8.69 | 0.21 | 11 | 1 | 0
ไม่ผ่าน ZUBB | ไม่ผ่าน ZUBB | ผ่าน | P |  | 890000000706 | 0010 | 1 | 2180426 | RBM1S240901000 | เหล็กเส้นกลม 9มมx10มSR24(รญ)(ม) ตรง | SR24 | 2025-04-29 | 2024-01-01 | 2958465 | 2024-01-01 | 2958465 | 0.18 | 0.21 | 0.68 | 0.004 | 0.026 | 10 | 0.491 | 32 | 8.90 | 8.69 | 0.21 | 11 | 1 | 0
ไม่ผ่าน ZUBB | ไม่ผ่าน ZUBB | ผ่าน | P |  | 890000000709 | 0010 | 1 | 72804280 | RBM1S240901000 | เหล็กเส้นกลม 9มมx10มSR24(รญ)(ม) ตรง | SR24 | 2025-04-30 | 2024-01-01 | 2958465 | 2024-01-01 | 2958465 | 0.18 | 0.20 | 0.62 | 0.004 | 0.024 | 10.0 | 0.484 | 34.0 | 8.96 | 8.66 | 0.30 | 11 | 1 | 0
ไม่ผ่าน ZUBB | ไม่ผ่าน ZUBB | ผ่าน | C |  | 890000000709 | 0010 | 3 | 72804240 | RBM1S240901000 | เหล็กเส้นกลม 9มมx10มSR24(รญ)(ม) ตรง | SR24 | 2025-04-30 | 2024-01-01 | 2958465 | 2024-01-01 | 2958465 | 0.21 | 0.19 | 0.60 | 0.006 | 0.037 | 10.0 | 0.486 | 33.0 | 9.05 | 8.62 | 0.43 | 11 | 1 | 0
ไม่ผ่าน ZUBB | ไม่ผ่าน ZUBB | ผ่าน | P |  | 890000000709 | 0010 | 5 | 72804250 | RBM1S240901000 | เหล็กเส้นกลม 9มมx10มSR24(รญ)(ม) ตรง | SR24 | 2025-04-30 | 2024-01-01 | 2958465 | 2024-01-01 | 2958465 | 0.19 | 0.18 | 0.60 | 0.003 | 0.023 | 10.0 | 0.486 | 33.0 | 9.02 | 8.86 | 0.16 | 11 | 1 | 0
ไม่ผ่าน ZUBB | ไม่ผ่าน ZUBB | ผ่าน | Mn |  | 890000000730 | 0010 | 1 | 72804100 | RBM1S240601000 | เหล็กเส้นกลม 6มมx10มSR24(รญ)(ม) ตรง | SR24 | 2025-05-03 | 2024-01-01 | 2958465 | 2024-01-01 | 2958465 | 0.17 | 0.20 | 0.71 | 0.006 | 0.025 | 10 | 0.221 | 39 | 5.89 | 5.50 | 0.39 | 11 | 1 | 0
ไม่ผ่าน ZUBB | ไม่ผ่าน ZUBB | ผ่าน | Mn |  | 890000000731 | 0010 | 1 | 72804110 | RBM1S240601000 | เหล็กเส้นกลม 6มมx10มSR24(รญ)(ม) ตรง | SR24 | 2025-05-03 | 2024-01-01 | 2958465 | 2024-01-01 | 2958465 | 0.16 | 0.23 | 0.73 | 0.007 | 0.027 | 10 | 0.221 | 40 | 5.94 | 5.54 | 0.40 | 11 | 1 | 0
ไม่ผ่าน ZUBB | ไม่ผ่าน ZUBB | ผ่าน | Mn |  | 890000000733 | 0010 | 1 | 2180502 | RBM1S240901000 | เหล็กเส้นกลม 9มมx10มSR24(รญ)(ม) ตรง | SR24 | 2025-05-03 | 2024-01-01 | 2958465 | 2024-01-01 | 2958465 | 0.16 | 0.23 | 0.73 | 0.007 | 0.027 | 10 | 0.491 | 32 | 8.90 | 8.69 | 0.21 | 11 | 1 | 0
ไม่ผ่าน ZUBB | ไม่ผ่าน ZUBB | ผ่าน | Mn |  | 890000000733 | 0010 | 2 | 75180325 | RBM1S240901000 | เหล็กเส้นกลม 9มมx10มSR24(รญ)(ม) ตรง | SR24 | 2025-05-03 | 2024-01-01 | 2958465 | 2024-01-01 | 2958465 | 0.17 | 0.20 | 0.71 | 0.006 | 0.025 | 10 | 0.496 | 30 | 9.06 | 8.80 | 0.26 | 11 | 1 | 0
ไม่ผ่าน ZUBB | ไม่ผ่าน ZUBB | ผ่าน | Si |  | 890000000735 | 0010 | 1 | 75180351 | RBC1S24090 | เหล็กเส้นกลม 9.0มมxSR24 (Bar in Coil) | SR24 | 2025-05-03 | 2024-01-01 | 2958465 | 2024-01-01 | 2958465 | 0.18 | 0.25 | 0.52 | 0.023 | 0.013 |  | 0.484 | 35.0 | 8.97 | 8.83 | 0.14 | 10 | 1 | 0
ไม่ผ่าน ZUBB | ไม่ผ่าน ZUBB | ผ่าน | Mn |  | 890000000741 | 0010 | 2 | 75180332 | RBM1S240901000 | เหล็กเส้นกลม 9มมx10มSR24(รญ)(ม) ตรง | SR24 | 2025-05-06 | 2024-01-01 | 2958465 | 2024-01-01 | 2958465 | 0.18 | 0.21 | 0.71 | 0.016 | 0.018 | 10 | 0.491 | 32 | 8.96 | 8.74 | 0.22 | 11 | 1 | 0
ไม่ผ่าน ZUBB | ไม่ผ่าน ZUBB | ผ่าน | Si |  | 890000000742 | 0010 | 1 | 75180324 | RBM1S240901000 | เหล็กเส้นกลม 9มมx10มSR24(รญ)(ม) ตรง | SR24 | 2025-05-07 | 2024-01-01 | 2958465 | 2024-01-01 | 2958465 | 0.18 | 0.24 | 0.51 | 0.010 | 0.005 | 10.0 | 0.492 | 35 | 8.98 | 8.93 | 0.05 | 11 | 1 | 0
ไม่ผ่าน ZUBB | ไม่ผ่าน ZUBB | ผ่าน | Mn |  | 890000000745 | 0010 | 1 | 75180335 | RBC1S24060 | เหล็กเส้นกลม 6.0มมxSR24 (Bar in Coil) | SR24 | 2025-05-07 | 2024-01-01 | 2958465 | 2024-01-01 | 2958465 | 0.19 | 0.22 | 0.72 | 0.013 | 0.026 |  | 0.220 | 38 | 6.05 | 5.79 | 0.26 | 10 | 1 | 0
ไม่ผ่าน ZUBB | ไม่ผ่าน ZUBB | ผ่าน | Mn |  | 890000000756 | 0010 | 1 | 72805070 | RBM1S240601000 | เหล็กเส้นกลม 6มมx10มSR24(รญ)(ม) ตรง | SR24 | 2025-05-09 | 2024-01-01 | 2958465 | 2024-01-01 | 2958465 | 0.15 | 0.21 | 0.71 | 0.008 | 0.025 | 10 | 0.220 | 38 | 6.05 | 5.79 | 0.26 | 11 | 1 | 0
ไม่ผ่าน ZUBB | ไม่ผ่าน ZUBB | ผ่าน | Mn |  | 890000000756 | 0010 | 3 | 72805060 | RBM1S240601000 | เหล็กเส้นกลม 6มมx10มSR24(รญ)(ม) ตรง | SR24 | 2025-05-09 | 2024-01-01 | 2958465 | 2024-01-01 | 2958465 | 0.18 | 0.23 | 0.71 | 0.009 | 0.021 | 10 | 0.219 | 36 | 6.01 | 5.74 | 0.27 | 11 | 1 | 0
ไม่ผ่าน ZUBB | ไม่ผ่าน ZUBB | ผ่าน | Mn |  | 890000000761 | 0010 | 1 | 72805020 | RBM1S240901000 | เหล็กเส้นกลม 9มมx10มSR24(รญ)(ม) ตรง | SR24 | 2025-05-10 | 2024-01-01 | 2958465 | 2024-01-01 | 2958465 | 0.18 | 0.23 | 0.71 | 0.009 | 0.021 | 10 | 0.491 | 32 | 8.96 | 8.74 | 0.22 | 11 | 1 | 0
ไม่ผ่าน ZUBB | ไม่ผ่าน ZUBB | ผ่าน | Mn |  | 890000000767 | 0010 | 1 | 2180506 | RBM1S240601000 | เหล็กเส้นกลม 6มมx10มSR24(รญ)(ม) ตรง | SR24 | 2025-05-13 | 2024-01-01 | 2958465 | 2024-01-01 | 2958465 | 0.17 | 0.21 | 0.70 | 0.012 | 0.027 | 10 | 0.219 | 36 | 5.99 | 5.70 | 0.29 | 11 | 1 | 0
ไม่ผ่าน ZUBB | ไม่ผ่าน ZUBB | ผ่าน | P |  | 890000000767 | 0010 | 2 | 2180508 | RBM1S240601000 | เหล็กเส้นกลม 6มมx10มSR24(รญ)(ม) ตรง | SR24 | 2025-05-13 | 2024-01-01 | 2958465 | 2024-01-01 | 2958465 | 0.18 | 0.21 | 0.68 | 0.004 | 0.026 | 10 | 0.220 | 35 | 6.06 | 5.82 | 0.24 | 11 | 1 | 0
ไม่ผ่าน ZUBB | ไม่ผ่าน ZUBB | ผ่าน | Mn |  | 890000000769 | 0010 | 1 | 2180509 | RBM1S240601000 | เหล็กเส้นกลม 6มมx10มSR24(รญ)(ม) ตรง | SR24 | 2025-05-13 | 2024-01-01 | 2958465 | 2024-01-01 | 2958465 | 0.16 | 0.23 | 0.73 | 0.007 | 0.027 | 10 | 0.214 | 33 | 5.97 | 5.63 | 0.34 | 11 | 1 | 0
ไม่ผ่าน ZUBB | ไม่ผ่าน ZUBB | ผ่าน | Mn |  | 890000000770 | 0010 | 1 | 72805090 | RBM1S240601000 | เหล็กเส้นกลม 6มมx10มSR24(รญ)(ม) ตรง | SR24 | 2025-05-13 | 2024-01-01 | 2958465 | 2024-01-01 | 2958465 | 0.18 | 0.23 | 0.71 | 0.009 | 0.021 | 10 | 0.220 | 38 | 6.05 | 5.79 | 0.26 | 11 | 1 | 0
ไม่ผ่าน ZUBB | ไม่ผ่าน ZUBB | ผ่าน | Mn |  | 890000000775 | 0010 | 1 | 75271270 | RBC1S24060 | เหล็กเส้นกลม 6.0มมxSR24 (Bar in Coil) | SR 24 | 2025-05-14 | 2024-01-01 | 2958465 | 2024-01-01 | 2958465 | 0.15 | 0.21 | 0.71 | 0.008 | 0.025 |  | 0.217 | 35 | 5.98 | 5.82 | 0.16 | 10 | 1 | 0
ไม่ผ่าน ZUBB | ไม่ผ่าน ZUBB | ผ่าน | Si |  | 890000000784 | 0010 | 4 | 2180513 | RBM1S240601000 | เหล็กเส้นกลม 6มมx10มSR24(รญ)(ม) ตรง | SR 24 | 2025-05-15 | 2024-01-01 | 2958465 | 2024-01-01 | 2958465 | 0.16 | 0.24 | 0.64 | 0.018 | 0.011 | 10 | 0.217 | 35 | 6.01 | 5.91 | 0.10 | 11 | 1 | 0
ไม่ผ่าน ZUBB | ไม่ผ่าน ZUBB | ผ่าน | Si |  | 890000000807 | 0010 | 1 | 72805180 | RBM1S240901000 | เหล็กเส้นกลม 9มมx10มSR24(รญ)(ม) ตรง | SR24 | 2025-05-21 | 2024-01-01 | 2958465 | 2024-01-01 | 2958465 | 0.18 | 0.24 | 0.51 | 0.010 | 0.005 | 10 | 0.498 | 34 | 8.82 | 8.80 | 0.02 | 11 | 1 | 0
ไม่ผ่าน ZUBB | ไม่ผ่าน ZUBB | ผ่าน | Si |  | 890000000810 | 0010 | 2 | 72805170 | RBM1S240601000 | เหล็กเส้นกลม 6มมx10มSR24(รญ)(ม) ตรง | SR24 | 2025-05-21 | 2024-01-01 | 2958465 | 2024-01-01 | 2958465 | 0.20 | 0.24 | 0.47 | 0.009 | 0.009 | 10 | 0.219 | 36 | 6.01 | 5.74 | 0.27 | 11 | 1 | 0
ไม่ผ่าน ZUBB | ไม่ผ่าน ZUBB | ผ่าน | Si |  | 890000000810 | 0010 | 5 | 72805140 | RBM1S240601000 | เหล็กเส้นกลม 6มมx10มSR24(รญ)(ม) ตรง | SR24 | 2025-05-21 | 2024-01-01 | 2958465 | 2024-01-01 | 2958465 | 0.19 | 0.25 | 0.49 | 0.009 | 0.008 | 10 | 0.219 | 28 | 6.05 | 5.84 | 0.21 | 11 | 1 | 0
ไม่ผ่าน ZUBB | ไม่ผ่าน ZUBB | ผ่าน | Si |  | 890000000812 | 0010 | 1 | 71805200 | RBM1S240901000 | เหล็กเส้นกลม 9มมx10มSR24(รญ)(ม) ตรง | SR24 | 2025-05-21 | 2024-01-01 | 2958465 | 2024-01-01 | 2958465 | 0.17 | 0.25 | 0.50 | 0.009 | 0.012 | 10 | 0.483 | 34 | 9.04 | 8.70 | 0.34 | 11 | 1 | 0
ไม่ผ่าน ZUBB | ไม่ผ่าน ZUBB | ผ่าน | C |  | 890000000836 | 0010 | 2 | 751803AW | RBC1S24060 | เหล็กเส้นกลม 6.0มมxSR24 (Bar in Coil) | SR24 | 2025-05-24 | 2024-01-01 | 2958465 | 2024-01-01 | 2958465 | 0.21 | 0.23 | 0.45 | 0.015 | 0.010 |  | 0.219 | 35.0 | 6.17 | 5.82 | 0.35 | 10 | 1 | 0
ไม่ผ่าน ZUBB | ไม่ผ่าน ZUBB | ผ่าน | Si |  | 890000000841 | 0010 | 1 | 76700122 | RBC1S24090 | เหล็กเส้นกลม 9.0มมxSR24 (Bar in Coil) | SR24 | 2025-05-24 | 2024-01-01 | 2958465 | 2024-01-01 | 2958465 | 0.18 | 0.24 | 0.49 | 0.013 | 0.010 |  | 0.484 | 32.0 | 9.05 | 8.79 | 0.26 | 10 | 1 | 0
ไม่ผ่าน ZUBB | ไม่ผ่าน ZUBB | ผ่าน | C |  | 890000000841 | 0010 | 3 | 76700367 | RBC1S24090 | เหล็กเส้นกลม 9.0มมxSR24 (Bar in Coil) | SR24 | 2025-05-24 | 2024-01-01 | 2958465 | 2024-01-01 | 2958465 | 0.21 | 0.22 | 0.67 | 0.009 | 0.032 |  | 0.483 | 33 | 9.03 | 8.87 | 0.16 | 10 | 1 | 0
ไม่ผ่าน ZUBB | ไม่ผ่าน ZUBB | ผ่าน | Si |  | 890000000847 | 0010 | 1 | 751803C2 | RBM1S240901000 | เหล็กเส้นกลม 9มมx10มSR24(รญ)(ม) ตรง | SR24 | 2025-05-27 | 2024-01-01 | 2958465 | 2024-01-01 | 2958465 | 0.17 | 0.24 | 0.48 | 0.017 | 0.014 | 10.0 | 0.498 | 35.0 | 9.05 | 8.96 | 0.09 | 11 | 1 | 0
ไม่ผ่าน ZUBB | ไม่ผ่าน ZUBB | ผ่าน | Mn |  | 890000000862 | 0010 | 2 | 2180526 | RBM1S240601000 | เหล็กเส้นกลม 6มมx10มSR24(รญ)(ม) ตรง | SR 24 | 2025-05-28 | 2024-01-01 | 2958465 | 2024-01-01 | 2958465 | 0.14 | 0.22 | 0.72 | 0.041 | 0.006 | 10 | 0.215 | 34 | 5.88 | 5.74 | 0.14 | 11 | 1 | 0
ไม่ผ่าน ZUBB | ไม่ผ่าน ZUBB | ผ่าน | Si |  | 890000000862 | 0010 | 3 | 2180521 | RBM1S240601000 | เหล็กเส้นกลม 6มมx10มSR24(รญ)(ม) ตรง | SR 24 | 2025-05-28 | 2024-01-01 | 2958465 | 2024-01-01 | 2958465 | 0.15 | 0.24 | 0.63 | 0.036 | 0.006 | 10 | 0.217 | 33 | 5.92 | 5.83 | 0.09 | 11 | 1 | 0
ไม่ผ่าน ZUBB | ไม่ผ่าน ZUBB | ผ่าน | Si |  | 890000000875 | 0010 | 2 | 751803BY | RBM1S240901000 | เหล็กเส้นกลม 9มมx10มSR24(รญ)(ม) ตรง | SR 24 | 2025-05-29 | 2024-01-01 | 2958465 | 2024-01-01 | 2958465 | 0.17 | 0.24 | 0.48 | 0.017 | 0.014 | 10 | 0.497 | 33 | 9.09 | 8.85 | 0.24 | 11 | 1 | 0
ไม่ผ่าน ZUBB | ไม่ผ่าน ZUBB | ผ่าน | P |  | 890000000885 | 0010 | 1 | 2180527 | RBM1S240901000 | เหล็กเส้นกลม 9มมx10มSR24(รญ)(ม) ตรง | SR 24 | 2025-05-31 | 2024-01-01 | 2958465 | 2024-01-01 | 2958465 | 0.13 | 0.15 | 0.41 | 0.004 | 0.022 | 10 | 0.492 | 35 | 8.98 | 8.93 | 0.05 | 11 | 1 | 0
ไม่ผ่าน ZUBB | ไม่ผ่าน ZUBB | ผ่าน | Si |  | 890000000945 | 0010 | 2 | 2180605 | RBM1S240601000 | เหล็กเส้นกลม 6มมx10มSR24(รญ)(ม) ตรง | SR24 | 2025-06-10 | 2024-01-01 | 2958465 | 2024-01-01 | 2958465 | 0.17 | 0.25 | 0.47 | 0.016 | 0.013 | 10 | 0.216 | 38 | 6.00 | 5.77 | 0.23 | 11 | 1 | 0
ไม่ผ่าน ZUBB | ไม่ผ่าน ZUBB | ผ่าน | Si |  | 890000000945 | 0010 | 3 | 2180606 | RBM1S240601000 | เหล็กเส้นกลม 6มมx10มSR24(รญ)(ม) ตรง | SR24 | 2025-06-10 | 2024-01-01 | 2958465 | 2024-01-01 | 2958465 | 0.17 | 0.24 | 0.48 | 0.017 | 0.014 | 10 | 0.219 | 36 | 6.01 | 5.74 | 0.27 | 11 | 1 | 0
ไม่ผ่าน ZUBB | ไม่ผ่าน ZUBB | ผ่าน | Si |  | 890000000945 | 0010 | 4 | 2180607 | RBM1S240601000 | เหล็กเส้นกลม 6มมx10มSR24(รญ)(ม) ตรง | SR24 | 2025-06-10 | 2024-01-01 | 2958465 | 2024-01-01 | 2958465 | 0.18 | 0.25 | 0.50 | 0.012 | 0.007 | 10 | 0.221 | 35 | 6.04 | 5.74 | 0.30 | 11 | 1 | 0
ไม่ผ่าน ZUBB | ไม่ผ่าน ZUBB | ผ่าน | Si |  | 890000000950 | 0010 | 3 | 72805260 | RBM1S240601000 | เหล็กเส้นกลม 6มมx10มSR24(รญ)(ม) ตรง | SR24 | 2025-06-10 | 2024-01-01 | 2958465 | 2024-01-01 | 2958465 | 0.19 | 0.24 | 0.47 | 0.020 | 0.011 | 10 | 0.214 | 30 | 5.94 | 5.73 | 0.21 | 11 | 1 | 0
ไม่ผ่าน ZUBB | ไม่ผ่าน ZUBB | ผ่าน | Si |  | 890000000950 | 0010 | 6 | 72805230 | RBM1S240601000 | เหล็กเส้นกลม 6มมx10มSR24(รญ)(ม) ตรง | SR24 | 2025-06-10 | 2024-01-01 | 2958465 | 2024-01-01 | 2958465 | 0.17 | 0.25 | 0.47 | 0.016 | 0.013 | 10 | 0.216 | 38 | 6.00 | 5.77 | 0.23 | 11 | 1 | 0
ไม่ผ่าน ZUBB | ไม่ผ่าน ZUBB | ผ่าน | Si |  | 890000000950 | 0010 | 7 | 72805130 | RBM1S240601000 | เหล็กเส้นกลม 6มมx10มSR24(รญ)(ม) ตรง | SR24 | 2025-06-10 | 2024-01-01 | 2958465 | 2024-01-01 | 2958465 | 0.17 | 0.24 | 0.48 | 0.017 | 0.014 | 10 | 0.219 | 36 | 6.01 | 5.74 | 0.27 | 11 | 1 | 0
ไม่ผ่าน ZUBB | ไม่ผ่าน ZUBB | ผ่าน | Si |  | 890000000950 | 0010 | 8 | 72805240 | RBM1S240601000 | เหล็กเส้นกลม 6มมx10มSR24(รญ)(ม) ตรง | SR24 | 2025-06-10 | 2024-01-01 | 2958465 | 2024-01-01 | 2958465 | 0.18 | 0.25 | 0.50 | 0.012 | 0.007 | 10 | 0.221 | 35 | 6.04 | 5.74 | 0.30 | 11 | 1 | 0
ไม่ผ่าน ZUBB | ผ่าน | ไม่ผ่าน ZUBB | Out Round |  | 890000000958 | 0010 | 1 | 751803CA | RBC1S24060 | เหล็กเส้นกลม 6.0มมxSR24 (Bar in Coil) | SR24 | 2025-06-12 | 2024-01-01 | 2958465 | 2024-01-01 | 2958465 | 0.19 | 0.22 | 0.47 | 0.014 | 0.015 |  | 0.219 | 33.0 | 6.83 | 5.83 | 1.00 | 10 | 1 | 0
ไม่ผ่าน ZUBB | ไม่ผ่าน ZUBB | ผ่าน | Si |  | 890000000965 | 0010 | 2 | 75180353 | RBC1S24090 | เหล็กเส้นกลม 9.0มมxSR24 (Bar in Coil) | SR 24 | 2025-06-14 | 2024-01-01 | 2958465 | 2024-01-01 | 2958465 | 0.19 | 0.24 | 0.47 | 0.020 | 0.011 |  | 0.496 | 33 | 9.05 | 8.74 | 0.31 | 10 | 1 | 0
ไม่ผ่าน ZUBB | ไม่ผ่าน ZUBB | ผ่าน | Si |  | 890000000969 | 0010 | 2 | 2180609 | RBM1S240601000 | เหล็กเส้นกลม 6มมx10มSR24(รญ)(ม) ตรง | SR24 | 2025-06-16 | 2024-01-01 | 2958465 | 2024-01-01 | 2958465 | 0.17 | 0.25 | 0.47 | 0.016 | 0.013 | 10 | 0.219 | 28 | 6.05 | 5.84 | 0.21 | 11 | 1 | 0
ไม่ผ่าน ZUBB | ไม่ผ่าน ZUBB | ผ่าน | Si |  | 890000000993 | 0010 | 1 | 2180616 | RBM1S240901000 | เหล็กเส้นกลม 9มมx10มSR24(รญ)(ม) ตรง | SR24 | 2025-06-20 | 2024-01-01 | 2958465 | 2024-01-01 | 2958465 | 0.19 | 0.25 | 0.49 | 0.009 | 0.008 | 10 | 0.493 | 31 | 9.04 | 8.82 | 0.22 | 11 | 1 | 0
ไม่ผ่าน ZUBB | ไม่ผ่าน ZUBB | ผ่าน | Si |  | 890000000993 | 0010 | 2 | 2180617 | RBM1S240901000 | เหล็กเส้นกลม 9มมx10มSR24(รญ)(ม) ตรง | SR24 | 2025-06-20 | 2024-01-01 | 2958465 | 2024-01-01 | 2958465 | 0.18 | 0.25 | 0.53 | 0.024 | 0.014 | 10 | 0.496 | 33 | 9.05 | 8.74 | 0.31 | 11 | 1 | 0
ไม่ผ่าน ZUBB | ไม่ผ่าน ZUBB | ผ่าน | P |  | 890000001030 | 0010 | 1 | 76602409 | RBC1S24060 | เหล็กเส้นกลม 6.0มมxSR24 (Bar in Coil) | SR24 | 2025-06-26 | 2024-01-01 | 2958465 | 2024-01-01 | 2958465 | 0.13 | 0.15 | 0.41 | 0.004 | 0.022 |  | 0.217 | 40 | 6.19 | 5.74 | 0.45 | 10 | 1 | 0
ไม่ผ่าน ZUBB | ไม่ผ่าน ZUBB | ผ่าน | Si |  | 890000001035 | 0010 | 1 | 76602446 | RBC1S24060 | เหล็กเส้นกลม 6.0มมxSR24 (Bar in Coil) | SR24 | 2025-06-27 | 2024-01-01 | 2958465 | 2024-01-01 | 2958465 | 0.13 | 0.12 | 0.43 | 0.011 | 0.023 |  | 0.221 | 32 | 6.25 | 5.87 | 0.38 | 10 | 1 | 0
ไม่ผ่าน ZUBB | ไม่ผ่าน ZUBB | ผ่าน | Si |  | 890000001105 | 0010 | 1 | 2180630 | RBM1S240901000 | เหล็กเส้นกลม 9มมx10มSR24(รญ)(ม) ตรง | SR24 | 2025-07-04 | 2024-01-01 | 2958465 | 2024-01-01 | 2958465 | 0.17 | 0.24 | 0.48 | 0.017 | 0.014 | 10 | 0.491 | 32 | 8.96 | 8.74 | 0.22 | 11 | 1 | 0
ไม่ผ่าน ZUBB | ไม่ผ่าน ZUBB | ผ่าน | Si |  | 890000001105 | 0010 | 2 | 2180701 | RBM1S240901000 | เหล็กเส้นกลม 9มมx10มSR24(รญ)(ม) ตรง | SR24 | 2025-07-04 | 2024-01-01 | 2958465 | 2024-01-01 | 2958465 | 0.18 | 0.25 | 0.50 | 0.012 | 0.007 | 10 | 0.493 | 32 | 9.03 | 8.83 | 0.20 | 11 | 1 | 0
ไม่ผ่าน ZUBB | ไม่ผ่าน ZUBB | ผ่าน | Si |  | 890000001144 | 0010 | 1 | 2180705 | RBM1S240601000 | เหล็กเส้นกลม 6มมx10มSR24(รญ)(ม) ตรง | SR24 | 2025-07-10 | 2024-01-01 | 2958465 | 2024-01-01 | 2958465 | 0.19 | 0.24 | 0.47 | 0.020 | 0.011 | 10 | 0.219 | 36 | 5.99 | 5.70 | 0.29 | 11 | 1 | 0
ไม่ผ่าน ZUBB | ไม่ผ่าน ZUBB | ผ่าน | Si |  | 890000001175 | 0010 | 1 | 2180716 | RBM1S240601000 | เหล็กเส้นกลม 6มมx10มSR24(รญ)(ม) ตรง | SR24 | 2025-07-17 | 2024-01-01 | 2958465 | 2024-01-01 | 2958465 | 0.20 | 0.24 | 0.47 | 0.009 | 0.009 | 10.0 | 0.220 | 32.0 | 6.06 | 5.90 | 0.16 | 11 | 1 | 0
ไม่ผ่าน ZUBB | ไม่ผ่าน ZUBB | ผ่าน | Si |  | 890000001185 | 0010 | 1 | 2180715 | RBM1S240901000 | เหล็กเส้นกลม 9มมx10มSR24(รญ)(ม) ตรง | SR24 | 2025-07-19 | 2024-01-01 | 2958465 | 2024-01-01 | 2958465 | 0.17 | 0.24 | 0.48 | 0.017 | 0.014 | 10.0 | 0.499 | 37 | 9.06 | 8.86 | 0.20 | 11 | 1 | 0
ไม่ผ่าน ZUBB | ไม่ผ่าน ZUBB | ผ่าน | Si |  | 890000001185 | 0010 | 2 | 2180717 | RBM1S240901000 | เหล็กเส้นกลม 9มมx10มSR24(รญ)(ม) ตรง | SR24 | 2025-07-19 | 2024-01-01 | 2958465 | 2024-01-01 | 2958465 | 0.18 | 0.25 | 0.50 | 0.012 | 0.007 | 10.0 | 0.498 | 36 | 9.04 | 8.82 | 0.22 | 11 | 1 | 0
ไม่ผ่าน ZUBB | ผ่าน | ไม่ผ่าน ZUBB | Out Round |  | 890000001262 | 0010 | 1 | 2180805 | RBM1S240601000 | เหล็กเส้นกลม 6มมx10มSR24(รญ)(ม) ตรง | SR24 | 2025-08-07 | 2024-01-01 | 2958465 | 2024-01-01 | 2958465 | 0.16 | 0.21 | 0.49 | 0.006 | 0.009 | 10.0 | 0.220 | 33 | 6.05 | 5.23 | 0.82 | 11 | 1 | 0
ไม่ผ่าน ZUBB | ไม่ผ่าน ZUBB | ผ่าน | Si |  | 890000001262 | 0010 | 2 | 2180806 | RBM1S240601000 | เหล็กเส้นกลม 6มมx10มSR24(รญ)(ม) ตรง | SR24 | 2025-08-07 | 2024-01-01 | 2958465 | 2024-01-01 | 2958465 | 0.17 | 0.25 | 0.50 | 0.009 | 0.012 | 10.0 | 0.219 | 36 | 6.13 | 5.87 | 0.26 | 11 | 1 | 0
ไม่ผ่าน ZUBB | ไม่ผ่าน ZUBB | ผ่าน | Si |  | 890000001273 | 0010 | 1 | 2180807 | RBM1S240601000 | เหล็กเส้นกลม 6มมx10มSR24(รญ)(ม) ตรง | SR24 | 2025-08-15 | 2024-01-01 | 2958465 | 2024-01-01 | 2958465 | 0.20 | 0.26 | 0.49 | 0.010 | 0.012 | 10.0 | 0.218 | 36 | 6.10 | 5.90 | 0.20 | 11 | 1 | 0
ไม่ผ่าน ZUBB | ไม่ผ่าน ZUBB | ผ่าน | Si |  | 890000001285 | 0010 | 2 | 2180814 | RBM1S240601000 | เหล็กเส้นกลม 6มมx10มSR24(รญ)(ม) ตรง | SR24 | 2025-08-18 | 2024-01-01 | 2958465 | 2024-01-01 | 2958465 | 0.20 | 0.25 | 0.49 | 0.014 | 0.012 | 10.0 | 0.218 | 34.0 | 6.05 | 5.87 | 0.18 | 11 | 1 | 0
ไม่ผ่าน ZUBB | ผ่าน | ไม่ผ่าน ZUBB | Out Round |  | 890000001292 | 0010 | 1 | 2180815 | RBM1S240601000 | เหล็กเส้นกลม 6มมx10มSR24(รญ)(ม) ตรง | SR24 | 2025-08-19 | 2024-01-01 | 2958465 | 2024-01-01 | 2958465 | 0.19 | 0.22 | 0.47 | 0.014 | 0.015 | 10.0 | 0.219 | 33.0 | 6.83 | 5.83 | 1.00 | 11 | 1 | 0
ไม่ผ่าน ZUBB | ไม่ผ่าน ZUBB | ผ่าน | Si |  | 890000001320 | 0010 | 1 | 2180821 | RBM1S240901000 | เหล็กเส้นกลม 9มมx10มSR24(รญ)(ม) ตรง | SR24 | 2025-08-26 | 2024-01-01 | 2958465 | 2024-01-01 | 2958465 | 0.19 | 0.25 | 0.51 | 0.028 | 0.021 | 10.0 | 0.495 | 33 | 8.88 | 8.81 | 0.07 | 11 | 1 | 0
ไม่ผ่าน ZUBB | ไม่ผ่าน ZUBB | ผ่าน | Si |  | 890000001349 | 0010 | 1 | 2180830 | RBM1S240601000 | เหล็กเส้นกลม 6มมx10มSR24(รญ)(ม) ตรง | SR24 | 2025-09-03 | 2024-01-01 | 2958465 | 2024-01-01 | 2958465 | 0.18 | 0.25 | 0.53 | 0.024 | 0.014 | 10.0 | 0.221 | 35 | 6.12 | 5.84 | 0.28 | 11 | 1 | 0
ไม่ผ่าน ZUBB | ไม่ผ่าน ZUBB | ผ่าน | Si |  | 890000001354 | 0010 | 3 | 2180901 | RBM1S240901000 | เหล็กเส้นกลม 9มมx10มSR24(รญ)(ม) ตรง | SR24 | 2025-09-04 | 2024-01-01 | 2958465 | 2024-01-01 | 2958465 | 0.17 | 0.25 | 0.47 | 0.016 | 0.013 | 10.0 | 0.498 | 35 | 9.18 | 8.85 | 0.33 | 11 | 1 | 0
ไม่ผ่าน ZUBB | ไม่ผ่าน ZUBB | ผ่าน | Si |  | 890000001367 | 0010 | 1 | 2180906 | RBM1S240601000 | เหล็กเส้นกลม 6มมx10มSR24(รญ)(ม) ตรง | SR24 | 2025-09-09 | 2024-01-01 | 2958465 | 2024-01-01 | 2958465 | 0.17 | 0.25 | 0.50 | 0.009 | 0.012 | 10.0 | 0.219 | 36.0 | 6.13 | 5.87 | 0.26 | 11 | 1 | 0
ไม่ผ่าน ZUBB | ไม่ผ่าน ZUBB | ผ่าน | Si |  | 890000001375 | 0010 | 1 | 2180908 | RBM1S240601000 | เหล็กเส้นกลม 6มมx10มSR24(รญ)(ม) ตรง | SR24 | 2025-09-11 | 2024-01-01 | 2958465 | 2024-01-01 | 2958465 | 0.17 | 0.25 | 0.50 | 0.009 | 0.012 | 10.0 | 0.219 | 36.0 | 6.13 | 5.87 | 0.26 | 11 | 1 | 0
ไม่ผ่าน ZUBB | ไม่ผ่าน ZUBB | ผ่าน | Si |  | 890000001386 | 0010 | 2 | 2180911 | RBM1S240601000 | เหล็กเส้นกลม 6มมx10มSR24(รญ)(ม) ตรง | SR24 | 2025-09-13 | 2024-01-01 | 2958465 | 2024-01-01 | 2958465 | 0.19 | 0.24 | 0.47 | 0.020 | 0.011 | 10.0 | 0.220 | 36 | 6.20 | 5.86 | 0.34 | 11 | 1 | 0
ไม่ผ่าน ZUBB | ไม่ผ่าน ZUBB | ผ่าน | Si |  | 890000001409 | 0010 | 2 | 2180919 | RBM1S240601000 | เหล็กเส้นกลม 6มมx10มSR24(รญ)(ม) ตรง | SR24 | 2025-09-24 | 2024-01-01 | 2958465 | 2024-01-01 | 2958465 | 0.18 | 0.26 | 0.57 | 0.038 | 0.029 | 10.0 | 0.220 | 37.0 | 6.11 | 5.79 | 0.32 | 11 | 1 | 0
ไม่ผ่าน ZUBB | ไม่ผ่าน ZUBB | ผ่าน | Si |  | 890000001409 | 0010 | 3 | 2180920 | RBM1S240601000 | เหล็กเส้นกลม 6มมx10มSR24(รญ)(ม) ตรง | SR24 | 2025-09-24 | 2024-01-01 | 2958465 | 2024-01-01 | 2958465 | 0.17 | 0.24 | 0.56 | 0.026 | 0.033 | 10.0 | 0.220 | 37.0 | 6.09 | 5.81 | 0.28 | 11 | 1 | 0
ไม่ผ่าน ZUBB | ไม่ผ่าน ZUBB | ผ่าน | Si |  | 890000001442 | 0010 | 1 | 2180929 | RBM1S240601000 | เหล็กเส้นกลม 6มมx10มSR24(รญ)(ม) ตรง | SR24 | 2025-10-09 | 2024-01-01 | 2958465 | 2024-01-01 | 2958465 | 0.17 | 0.24 | 0.56 | 0.026 | 0.033 | 10.0 | 0.220 | 37.0 | 6.09 | 5.81 | 0.28 | 11 | 1 | 0
ไม่ผ่าน ZUBB | ไม่ผ่าน ZUBB | ผ่าน | Si |  | 890000001453 | 0010 | 1 | 2181007 | RBM1S240601000 | เหล็กเส้นกลม 6มมx10มSR24(รญ)(ม) ตรง | SR 24 | 2025-10-17 | 2024-01-01 | 2958465 | 2024-01-01 | 2958465 | 0.15 | 0.25 | 0.63 | 0.007 | 0.027 | 10 | 0.221 | 34.0 | 6.06 | 5.90 | 0.16 | 11 | 1 | 0
ไม่ผ่าน ZUBB | ไม่ผ่าน ZUBB | ผ่าน | Si |  | 890000001457 | 0010 | 1 | 2181015 | RBM1S240601000 | เหล็กเส้นกลม 6มมx10มSR24(รญ)(ม) ตรง | SR24 | 2025-10-23 | 2024-01-01 | 2958465 | 2024-01-01 | 2958465 | 0.18 | 0.26 | 0.57 | 0.038 | 0.029 | 10.0 | 0.220 | 37.0 | 6.11 | 5.79 | 0.32 | 11 | 1 | 0
ไม่ผ่าน ZUBB | ไม่ผ่าน ZUBB | ผ่าน | Si |  | 890000001476 | 0010 | 4 | 2181101 | RBM1S240601000 | เหล็กเส้นกลม 6มมx10มSR24(รญ)(ม) ตรง | SR24 | 2025-11-07 | 2024-01-01 | 2958465 | 2024-01-01 | 2958465 | 0.17 | 0.24 | 0.6 | 0.009 | 0.023 | 10.0 | 0.220 | 37.0 | 6.09 | 5.79 | 0.30 | 11 | 1 | 0
ไม่ผ่าน ZUBB | ไม่ผ่าน ZUBB | ผ่าน | Si |  | 890000001479 | 0010 | 4 | 2181030 | RBM1S240601000 | เหล็กเส้นกลม 6มมx10มSR24(รญ)(ม) ตรง | SR24 | 2025-11-14 | 2024-01-01 | 2958465 | 2024-01-01 | 2958465 | 0.18 | 0.25 | 0.67 | 0.01 | 0.029 | 10.0 | 0.220 | 35.0 | 6.09 | 5.70 | 0.39 | 11 | 1 | 0
ไม่ผ่าน ZUBB | ไม่ผ่าน ZUBB | ผ่าน | Si |  | 890000001488 | 0010 | 2 | 2181120 | RBM1S240601000 | เหล็กเส้นกลม 6มมx10มSR24(รญ)(ม) ตรง | SR24 | 2025-11-21 | 2024-01-01 | 2958465 | 2024-01-01 | 2958465 | 0.17 | 0.24 | 0.56 | 0.026 | 0.033 | 10.0 | 0.220 | 37.0 | 6.09 | 5.81 | 0.28 | 11 | 1 | 0
ไม่ผ่าน ZUBB | ไม่ผ่าน ZUBB | ผ่าน | Si |  | 890000001489 | 0010 | 3 | 2181122 | RBM1S240601000 | เหล็กเส้นกลม 6มมx10มSR24(รญ)(ม) ตรง | SR 24 | 2025-11-24 | 2024-01-01 | 2958465 | 2024-01-01 | 2958465 | 0.17 | 0.24 | 0.6 | 0.009 | 0.023 | 10 | 0.220 | 37.0 | 6.09 | 5.79 | 0.30 | 11 | 1 | 0
ไม่ผ่าน ZUBB | ไม่ผ่าน ZUBB | ผ่าน | Si |  | 890000001503 | 0010 | 4 | 2181209 | RBM1S240601000 | เหล็กเส้นกลม 6มมx10มSR24(รญ)(ม) ตรง | SR24 | 2025-12-11 | 2024-01-01 | 2958465 | 2024-01-01 | 2958465 | 0.18 | 0.26 | 0.57 | 0.038 | 0.029 | 10.0 | 0.220 | 37.0 | 6.11 | 5.79 | 0.32 | 11 | 1 | 0
ไม่ผ่าน ZUBB | ไม่ผ่าน ZUBB | ผ่าน | Si |  | 890000001503 | 0010 | 5 | 2181210 | RBM1S240601000 | เหล็กเส้นกลม 6มมx10มSR24(รญ)(ม) ตรง | SR24 | 2025-12-11 | 2024-01-01 | 2958465 | 2024-01-01 | 2958465 | 0.17 | 0.24 | 0.56 | 0.026 | 0.033 | 10.0 | 0.220 | 37.0 | 6.09 | 5.81 | 0.28 | 11 | 1 | 0
ไม่ผ่าน ZUBB | ไม่ผ่าน ZUBB | ผ่าน | Si |  | 890000001510 | 0010 | 1 | 2181204 | RBM1S240601000 | เหล็กเส้นกลม 6มมx10มSR24(รญ)(ม) ตรง | SR24 | 2025-12-10 | 2024-01-01 | 2958465 | 2024-01-01 | 2958465 | 0.18 | 0.26 | 0.57 | 0.038 | 0.029 | 10.00 | 0.220 | 37 | 6.11 | 5.79 | 0.32 | 11 | 1 | 0
ไม่ผ่าน ZUBB | ไม่ผ่าน ZUBB | ผ่าน | Si |  | 890000001514 | 0010 | 1 | 2181212 | RBM1S240601000 | เหล็กเส้นกลม 6มมx10มSR24(รญ)(ม) ตรง | SR24 | 2025-12-15 | 2024-01-01 | 2958465 | 2024-01-01 | 2958465 | 0.18 | 0.25 | 0.67 | 0.01 | 0.029 | 10.0 | 0.220 | 35.0 | 6.09 | 5.70 | 0.39 | 11 | 1 | 0
ไม่ผ่าน ZUBB | ไม่ผ่าน ZUBB | ผ่าน | Si |  | 890000001514 | 0010 | 10 | 2181219 | RBM1S240601000 | เหล็กเส้นกลม 6มมx10มSR24(รญ)(ม) ตรง | SR24 | 2025-12-24 | 2024-01-01 | 2958465 | 2024-01-01 | 2958465 | 0.18 | 0.25 | 0.67 | 0.01 | 0.029 | 10.0 | 0.220 | 35.0 | 6.09 | 5.70 | 0.39 | 11 | 1 | 0
ไม่ผ่าน ZUBB | ไม่ผ่าน ZUBB | ผ่าน | Si |  | 890000001533 | 0010 | 17 | 2190123 | RBM1S240601000 | เหล็กเส้นกลม 6มมx10มSR24(รญ)(ม) ตรง | SR24 | 2026-01-26 | 2024-01-01 | 2958465 | 2024-01-01 | 2958465 | 0.17 | 0.24 | 0.6 | 0.009 | 0.023 | 10.0 | 0.220 | 37.0 | 6.09 | 5.79 | 0.30 | 11 | 1 | 0
ไม่ผ่าน ZUBB | ไม่ผ่าน ZUBB | ผ่าน | Si |  | 890000001533 | 0010 | 19 | 2190127 | RBM1S240601000 | เหล็กเส้นกลม 6มมx10มSR24(รญ)(ม) ตรง | SR24 | 2026-01-30 | 2024-01-01 | 2958465 | 2024-01-01 | 2958465 | 0.18 | 0.25 | 0.67 | 0.01 | 0.029 | 10.0 | 0.220 | 35.0 | 6.09 | 5.70 | 0.39 | 11 | 1 | 0
ไม่ผ่าน ZUBB | ไม่ผ่าน ZUBB | ผ่าน | Si |  | 890000001533 | 0010 | 28 | 2190224 | RBM1S240601000 | เหล็กเส้นกลม 6มมx10มSR24(รญ)(ม) ตรง | SR24 | 2026-02-26 | 2024-01-01 | 2958465 | 2024-01-01 | 2958465 | 0.17 | 0.24 | 0.6 | 0.009 | 0.023 | 10.0 | 0.220 | 37.0 | 6.09 | 5.79 | 0.30 | 11 | 1 | 0
ไม่ผ่าน ZUBB | ไม่ผ่าน ZUBB | ผ่าน | Mn |  | 890000001533 | 0010 | 30 | 2190226 | RBM1S240601000 | เหล็กเส้นกลม 6มมx10มSR24(รญ)(ม) ตรง | SR24 | 2026-02-26 | 2024-01-01 | 2958465 | 2024-01-01 | 2958465 | 0.17 | 0.21 | 0.73 | 0.012 | 0.029 | 10.0 | 0.217 | 38.0 | 6.03 | 5.85 | 0.18 | 11 | 1 | 0
ไม่ผ่าน ZUBB | ไม่ผ่าน ZUBB | ผ่าน | Mn |  | 890000001533 | 0010 | 36 | 2190227 | RBM1S240601000 | เหล็กเส้นกลม 6มมx10มSR24(รญ)(ม) ตรง | SR24 | 2026-03-03 | 2024-01-01 | 2958465 | 2024-01-01 | 2958465 | 0.17 | 0.21 | 0.73 | 0.012 | 0.029 | 10.0 | 0.217 | 37.0 | 6.03 | 5.85 | 0.18 | 11 | 1 | 0
ไม่ผ่าน ZUBB | ไม่ผ่าน ZUBB | ผ่าน | Mn |  | 890000001533 | 0010 | 37 | 2190302 | RBM1S240601000 | เหล็กเส้นกลม 6มมx10มSR24(รญ)(ม) ตรง | SR24 | 2026-03-03 | 2024-01-01 | 2958465 | 2024-01-01 | 2958465 | 0.16 | 0.22 | 0.75 | 0.010 | 0.032 | 10.0 | 0.216 | 38.0 | 6.04 | 5.80 | 0.24 | 11 | 1 | 0
ไม่ผ่าน ZUBB | ไม่ผ่าน ZUBB | ผ่าน | Mn |  | 890000001533 | 0010 | 41 | 2190304 | RBM1S240601000 | เหล็กเส้นกลม 6มมx10มSR24(รญ)(ม) ตรง | SR24 | 2026-03-05 | 2024-01-01 | 2958465 | 2024-01-01 | 2958465 | 0.17 | 0.21 | 0.73 | 0.012 | 0.029 | 10.0 | 0.217 | 37.0 | 6.03 | 5.85 | 0.18 | 11 | 1 | 0
ไม่ผ่าน ZUBB | ไม่ผ่าน ZUBB | ผ่าน | Mn |  | 890000001533 | 0010 | 43 | 72903040 | RBM1S240601000 | เหล็กเส้นกลม 6มมx10มSR24(รญ)(ม) ตรง | SR24 | 2026-03-06 | 2024-01-01 | 2958465 | 2024-01-01 | 2958465 | 0.17 | 0.21 | 0.74 | 0.013 | 0.036 | 10.0 | 0.217 | 38.0 | 6.05 | 5.84 | 0.21 | 11 | 1 | 0
ไม่ผ่าน ZUBB | ไม่ผ่าน ZUBB | ผ่าน | Si |  | 890000001533 | 0010 | 49 | 2190307 | RBM1S240601000 | เหล็กเส้นกลม 6มมx10มSR24(รญ)(ม) ตรง | SR24 | 2026-03-10 | 2024-01-01 | 2958465 | 2024-01-01 | 2958465 | 0.18 | 0.25 | 0.67 | 0.01 | 0.029 | 10.0 | 0.220 | 35.0 | 6.09 | 5.70 | 0.39 | 11 | 1 | 0
ไม่ผ่าน ZUBB | ไม่ผ่าน ZUBB | ผ่าน | Mn |  | 890000001533 | 0010 | 51 | 72903090 | RBM1S240601000 | เหล็กเส้นกลม 6มมx10มSR24(รญ)(ม) ตรง | SR24 | 2026-03-12 | 2024-01-01 | 2958465 | 2024-01-01 | 2958465 | 0.16 | 0.22 | 0.75 | 0.010 | 0.032 | 10.0 | 0.216 | 38.0 | 6.04 | 5.80 | 0.24 | 11 | 1 | 0
ไม่ผ่าน ZUBB | ไม่ผ่าน ZUBB | ผ่าน | Mn |  | 890000001533 | 0010 | 53 | 72903110 | RBM1S240601000 | เหล็กเส้นกลม 6มมx10มSR24(รญ)(ม) ตรง | SR24 | 2026-03-12 | 2024-01-01 | 2958465 | 2024-01-01 | 2958465 | 0.17 | 0.21 | 0.74 | 0.013 | 0.036 | 10.0 | 0.217 | 38.0 | 6.05 | 5.84 | 0.21 | 11 | 1 | 0
ไม่ผ่าน ZUBB | ผ่าน | ไม่ผ่าน ZUBB | Mass/Meter |  | 890000001623 | 0010 | 1 | 79902208 | RBM1S241901000 | เหล็กเส้นกลม 19มมx10มSR24(รญ)(ม) ตรง | SR24 | 2026-04-23 | 2024-01-01 | 2958465 | 2024-01-01 | 2958465 | 0.16 | 0.22 | 0.60 | 0.008 | 0.029 | 10.0 | 2.158 | 30.0 | 19.03 | 18.79 | 0.24 | 11 | 1 | 0
ไม่ผ่าน ZUBB | ไม่ผ่าน ZUBB | ผ่าน | Si |  | 890000001628 | 0010 | 15 | 2190514 | RBM1S240901000 | เหล็กเส้นกลม 9มมx10มSR24(รญ)(ม) ตรง | SR24 | 2026-05-16 | 2024-01-01 | 2958465 | 2024-01-01 | 2958465 | 0.17 | 0.24 | 0.68 | 0.010 | 0.025 | 10.0 | 0.493 | 31.0 | 9.03 | 8.80 | 0.23 | 11 | 1 | 0
ไม่ผ่าน ZUBB | ไม่ผ่าน ZUBB | ผ่าน | C |  | 890000001643 | 0010 | 18 | 72905280 | RBM1S240601000 | เหล็กเส้นกลม 6มมx10มSR24(รญ)(ม) ตรง | SR24 | 2026-06-03 | 2024-01-01 | 2958465 | 2024-01-01 | 2958465 | 0.21 | 0.20 | 0.56 | 0.032 | 0.023 | 10.0 | 0.217 | 37.0 | 6.06 | 5.76 | 0.30 | 11 | 1 | 0
ไม่ผ่าน ZUBB | ไม่ผ่าน ZUBB | ผ่าน | C |  | 890000001653 | 0010 | 5 | 72906110 | RBM1S240601000 | เหล็กเส้นกลม 6มมx10มSR24(รญ)(ม) ตรง | SR24 | 2026-07-01 | 2024-01-01 | 2958465 | 2024-01-01 | 2958465 | 0.21 | 0.20 | 0.56 | 0.032 | 0.023 | 10.0 | 0.217 | 37.0 | 6.06 | 5.76 | 0.30 | 11 | 1 | 0
ไม่ผ่าน ZUBB | ไม่ผ่าน ZUBB | ผ่าน | Mn |  | INITRBC0005 | 0010 | 1 | 76602371 | RBC1S24060 | เหล็กเส้นกลม 6.0มมxSR24 (Bar in Coil) | SR24 | 2024-10-31 | 2024-01-01 | 2958465 | 2024-01-01 | 2958465 | 0.19 | 0.22 | 0.7 | 0.008 | 0.022 |  | 0.217 | 34 | 6.02 | 5.84 | 0.18 | 10 | 1 | 0
ไม่ผ่าน ZUBB | ไม่ผ่าน ZUBB | ผ่าน | P |  | INITRBC0009 | 0010 | 1 | 76700291 | RBC1S24060 | เหล็กเส้นกลม 6.0มมxSR24 (Bar in Coil) | SR24 | 2024-10-31 | 2024-01-01 | 2958465 | 2024-01-01 | 2958465 | 0.18 | 0.21 | 0.63 | 0.004 | 0.021 |  | 0.219 | 36 | 6.01 | 5.7 | 0.31 | 10 | 1 | 0
ไม่ผ่าน ZUBB | ไม่ผ่าน ZUBB | ผ่าน | P |  | INITRBC0024 | 0010 | 1 | 76700297 | RBC1S24060 | เหล็กเส้นกลม 6.0มมxSR24 (Bar in Coil) | SR24 | 2024-10-31 | 2024-01-01 | 2958465 | 2024-01-01 | 2958465 | 0.18 | 0.23 | 0.68 | 0.003 | 0.021 |  | 0.218 | 36 | 6.07 | 5.84 | 0.23 | 10 | 1 | 0
ไม่ผ่าน ZUBB | ไม่ผ่าน ZUBB | ผ่าน | P |  | INITRBC0025 | 0010 | 1 | 76700298 | RBC1S24060 | เหล็กเส้นกลม 6.0มมxSR24 (Bar in Coil) | SR24 | 2024-10-31 | 2024-01-01 | 2958465 | 2024-01-01 | 2958465 | 0.17 | 0.23 | 0.66 | 0.003 | 0.022 |  | 0.220 | 38 | 6.05 | 5.85 | 0.2 | 10 | 1 | 0
ไม่ผ่าน ZUBB | ไม่ผ่าน ZUBB | ผ่าน | P |  | INITRBC0029 | 0010 | 1 | 76700284 | RBC1S24060 | เหล็กเส้นกลม 6.0มมxSR24 (Bar in Coil) | SR24 | 2024-10-31 | 2024-01-01 | 2958465 | 2024-01-01 | 2958465 | 0.18 | 0.2 | 0.62 | 0.004 | 0.024 |  | 0.217 | 37 | 6 | 5.68 | 0.32 | 10 | 1 | 0
ไม่ผ่าน ZUBB | ไม่ผ่าน ZUBB | ผ่าน | Mn |  | INITRBC0031 | 0010 | 1 | 76700290 | RBC1S24060 | เหล็กเส้นกลม 6.0มมxSR24 (Bar in Coil) | SR24 | 2024-10-31 | 2024-01-01 | 2958465 | 2024-01-01 | 2958465 | 0.2 | 0.22 | 0.77 | 0.011 | 0.033 |  | 0.218 | 36 | 5.96 | 5.85 | 0.11 | 10 | 1 | 0
ไม่ผ่าน ZUBB | ไม่ผ่าน ZUBB | ผ่าน | C |  | INITRBC0032 | 0010 | 1 | 76700296 | RBC1S24060 | เหล็กเส้นกลม 6.0มมxSR24 (Bar in Coil) | SR24 | 2024-10-31 | 2024-01-01 | 2958465 | 2024-01-01 | 2958465 | 0.22 | 0.21 | 0.65 | 0.005 | 0.032 |  | 0.220 | 35 | 6.06 | 5.76 | 0.3 | 10 | 1 | 0
ไม่ผ่าน ZUBB | ไม่ผ่าน ZUBB | ผ่าน | C |  | INITRBC0033 | 0010 | 1 | 76700293 | RBC1S24060 | เหล็กเส้นกลม 6.0มมxSR24 (Bar in Coil) | SR24 | 2024-10-31 | 2024-01-01 | 2958465 | 2024-01-01 | 2958465 | 0.21 | 0.19 | 0.6 | 0.006 | 0.037 |  | 0.219 | 37 | 6.04 | 5.71 | 0.33 | 10 | 1 | 0
ไม่ผ่าน ZUBB | ไม่ผ่าน ZUBB | ผ่าน | Mn |  | INITRBC0036 | 0010 | 1 | 76602322 | RBC1S24060 | เหล็กเส้นกลม 6.0มมxSR24 (Bar in Coil) | SR24 | 2024-10-31 | 2024-01-01 | 2958465 | 2024-01-01 | 2958465 | 0.15 | 0.2 | 0.7 | 0.013 | 0.031 |  | 0.218 | 34 | 6.1 | 5.84 | 0.26 | 10 | 1 | 0
ไม่ผ่าน ZUBB | ไม่ผ่าน ZUBB | ผ่าน | P |  | INITRBC0044 | 0010 | 1 | 76700205 | RBC1S24060 | เหล็กเส้นกลม 6.0มมxSR24 (Bar in Coil) | SR24 | 2024-10-31 | 2024-01-01 | 2958465 | 2024-01-01 | 2958465 | 0.19 | 0.18 | 0.6 | 0.003 | 0.023 |  | 0.218 | 38 | 6 | 5.8 | 0.2 | 10 | 1 | 0
ไม่ผ่าน ZUBB | ไม่ผ่าน ZUBB | ผ่าน | C |  | INITRBC0045 | 0010 | 1 | 76700283 | RBC1S24060 | เหล็กเส้นกลม 6.0มมxSR24 (Bar in Coil) | SR24 | 2024-10-31 | 2024-01-01 | 2958465 | 2024-01-01 | 2958465 | 0.23 | 0.19 | 0.63 | 0.005 | 0.035 |  | 0.219 | 36 | 6.01 | 5.75 | 0.26 | 10 | 1 | 0
ไม่ผ่าน ZUBB | ไม่ผ่าน ZUBB | ผ่าน | C |  | INITRBC0046 | 0010 | 1 | 76700204 | RBC1S24060 | เหล็กเส้นกลม 6.0มมxSR24 (Bar in Coil) | SR24 | 2024-10-31 | 2024-01-01 | 2958465 | 2024-01-01 | 2958465 | 0.21 | 0.21 | 0.61 | 0.005 | 0.027 |  | 0.218 | 37 | 5.99 | 5.68 | 0.31 | 10 | 1 | 0
ไม่ผ่าน ZUBB | ไม่ผ่าน ZUBB | ผ่าน | Mn |  | INITRBC0047 | 0010 | 1 | 76700332 | RBC1S24060 | เหล็กเส้นกลม 6.0มมxSR24 (Bar in Coil) | SR24 | 2024-10-31 | 2024-01-01 | 2958465 | 2024-01-01 | 2958465 | 0.2 | 0.2 | 0.72 | 0.01 | 0.035 |  | 0.218 | 37 | 5.98 | 5.7 | 0.28 | 10 | 1 | 0
ไม่ผ่าน ZUBB | ไม่ผ่าน ZUBB | ผ่าน | Mn |  | INITRBC0048 | 0010 | 1 | 76700331 | RBC1S24060 | เหล็กเส้นกลม 6.0มมxSR24 (Bar in Coil) | SR24 | 2024-10-31 | 2024-01-01 | 2958465 | 2024-01-01 | 2958465 | 0.18 | 0.23 | 0.71 | 0.009 | 0.021 |  | 0.218 | 35 | 6.01 | 5.75 | 0.26 | 10 | 1 | 0
ไม่ผ่าน ZUBB | ไม่ผ่าน ZUBB | ผ่าน | Mn |  | INITRBC0049 | 0010 | 1 | 76700286 | RBC1S24060 | เหล็กเส้นกลม 6.0มมxSR24 (Bar in Coil) | SR24 | 2024-10-31 | 2024-01-01 | 2958465 | 2024-01-01 | 2958465 | 0.17 | 0.23 | 0.73 | 0.008 | 0.024 |  | 0.219 | 36 | 6.02 | 5.74 | 0.28 | 10 | 1 | 0
ไม่ผ่าน ZUBB | ไม่ผ่าน ZUBB | ผ่าน | P |  | INITRBC0053 | 0010 | 1 | 76700357 | RBC1S24060 | เหล็กเส้นกลม 6.0มมxSR24 (Bar in Coil) | SR24 | 2024-10-31 | 2024-01-01 | 2958465 | 2024-01-01 | 2958465 | 0.18 | 0.2 | 0.62 | 0.004 | 0.024 |  | 0.219 | 35 | 6.01 | 5.78 | 0.23 | 10 | 1 | 0
ไม่ผ่าน ZUBB | ไม่ผ่าน ZUBB | ผ่าน | Mn |  | INITRBC0055 | 0010 | 1 | 76700360 | RBC1S24060 | เหล็กเส้นกลม 6.0มมxSR24 (Bar in Coil) | SR24 | 2024-10-31 | 2024-01-01 | 2958465 | 2024-01-01 | 2958465 | 0.15 | 0.21 | 0.71 | 0.008 | 0.025 |  | 0.220 | 36 | 6.06 | 5.74 | 0.32 | 10 | 1 | 0
ไม่ผ่าน ZUBB | ไม่ผ่าน ZUBB | ผ่าน | Mn |  | INITRBC0056 | 0010 | 1 | 76700334 | RBC1S24060 | เหล็กเส้นกลม 6.0มมxSR24 (Bar in Coil) | SR24 | 2024-10-31 | 2024-01-01 | 2958465 | 2024-01-01 | 2958465 | 0.18 | 0.23 | 0.71 | 0.009 | 0.021 |  | 0.218 | 38 | 5.96 | 5.69 | 0.27 | 10 | 1 | 0
ไม่ผ่าน ZUBB | ไม่ผ่าน ZUBB | ผ่าน | Mn |  | INITRBC0058 | 0010 | 1 | 76700333 | RBC1S24060 | เหล็กเส้นกลม 6.0มมxSR24 (Bar in Coil) | SR24 | 2024-10-31 | 2024-01-01 | 2958465 | 2024-01-01 | 2958465 | 0.17 | 0.22 | 0.7 | 0.007 | 0.024 |  | 0.219 | 35 | 6.01 | 5.78 | 0.23 | 10 | 1 | 0
ไม่ผ่าน ZUBB | ไม่ผ่าน ZUBB | ผ่าน | Si |  | INITRBC0059 | 0010 | 1 | 76700359 | RBC1S24060 | เหล็กเส้นกลม 6.0มมxSR24 (Bar in Coil) | SR24 | 2024-10-31 | 2024-01-01 | 2958465 | 2024-01-01 | 2958465 | 0.18 | 0.29 | 0.67 | 0.027 | 0.033 |  | 0.218 | 37 | 5.99 | 5.72 | 0.27 | 10 | 1 | 0
ไม่ผ่าน ZUBB | ไม่ผ่าน ZUBB | ผ่าน | Si |  | INITRBC0062 | 0010 | 1 | 76700292 | RBC1S24060 | เหล็กเส้นกลม 6.0มมxSR24 (Bar in Coil) | SR24 | 2024-10-31 | 2024-01-01 | 2958465 | 2024-01-01 | 2958465 | 0.17 | 0.27 | 0.68 | 0.028 | 0.035 |  | 0.217 | 36 | 5.99 | 5.81 | 0.18 | 10 | 1 | 0
ไม่ผ่าน ZUBB | ไม่ผ่าน ZUBB | ผ่าน | Mn |  | INITRBC0070 | 0010 | 1 | 76601447 | RBC1S24060 | เหล็กเส้นกลม 6.0มมxSR24 (Bar in Coil) | SR24 | 2024-10-31 | 2024-01-01 | 2958465 | 2024-01-01 | 2958465 | 0.18 | 0.23 | 0.71 | 0.009 | 0.021 |  | 0.218 | 29 | 5.97 | 5.7 | 0.27 | 10 | 1 | 0
ไม่ผ่าน ZUBB | ไม่ผ่าน ZUBB | ผ่าน | Mn |  | INITRBC0072 | 0010 | 1 | 76601779 | RBC1S24060 | เหล็กเส้นกลม 6.0มมxSR24 (Bar in Coil) | SR24 | 2024-10-31 | 2024-01-01 | 2958465 | 2024-01-01 | 2958465 | 0.17 | 0.22 | 0.7 | 0.007 | 0.024 |  | 0.217 | 32 | 5.97 | 5.68 | 0.29 | 10 | 1 | 0
ไม่ผ่าน ZUBB | ไม่ผ่าน ZUBB | ผ่าน | Mn |  | INITRBC0073 | 0010 | 1 | 76601777 | RBC1S24060 | เหล็กเส้นกลม 6.0มมxSR24 (Bar in Coil) | SR24 | 2024-10-31 | 2024-01-01 | 2958465 | 2024-01-01 | 2958465 | 0.17 | 0.23 | 0.73 | 0.008 | 0.024 |  | 0.217 | 32 | 5.96 | 5.7 | 0.26 | 10 | 1 | 0
ไม่ผ่าน ZUBB | ไม่ผ่าน ZUBB | ผ่าน | Mn |  | INITRBC0077 | 0010 | 1 | 76601654 | RBC1S24060 | เหล็กเส้นกลม 6.0มมxSR24 (Bar in Coil) | SR24 | 2024-10-31 | 2024-01-01 | 2958465 | 2024-01-01 | 2958465 | 0.18 | 0.2 | 0.73 | 0.007 | 0.031 |  | 0.216 | 30 | 5.86 | 5.65 | 0.21 | 10 | 1 | 0
ไม่ผ่าน ZUBB | ไม่ผ่าน ZUBB | ผ่าน | Mn |  | INITRBC0078 | 0010 | 1 | 76601653 | RBC1S24060 | เหล็กเส้นกลม 6.0มมxSR24 (Bar in Coil) | SR24 | 2024-10-31 | 2024-01-01 | 2958465 | 2024-01-01 | 2958465 | 0.17 | 0.22 | 0.7 | 0.011 | 0.036 |  | 0.216 | 31 | 5.86 | 5.6 | 0.26 | 10 | 1 | 0
ไม่ผ่าน ZUBB | ไม่ผ่าน ZUBB | ผ่าน | Mn |  | INITRBC0079 | 0010 | 1 | 76601652 | RBC1S24060 | เหล็กเส้นกลม 6.0มมxSR24 (Bar in Coil) | SR24 | 2024-10-31 | 2024-01-01 | 2958465 | 2024-01-01 | 2958465 | 0.17 | 0.21 | 0.71 | 0.008 | 0.021 |  | 0.217 | 31 | 5.9 | 5.65 | 0.25 | 10 | 1 | 0
ไม่ผ่าน ZUBB | ไม่ผ่าน ZUBB | ผ่าน | Mn |  | INITRBC0080 | 0010 | 1 | 76601649 | RBC1S24060 | เหล็กเส้นกลม 6.0มมxSR24 (Bar in Coil) | SR24 | 2024-10-31 | 2024-01-01 | 2958465 | 2024-01-01 | 2958465 | 0.17 | 0.21 | 0.7 | 0.012 | 0.027 |  | 0.218 | 31 | 5.88 | 5.67 | 0.21 | 10 | 1 | 0
ไม่ผ่าน ZUBB | ไม่ผ่าน ZUBB | ผ่าน | Mn |  | INITRBC0082 | 0010 | 1 | 76601449 | RBC1S24060 | เหล็กเส้นกลม 6.0มมxSR24 (Bar in Coil) | SR24 | 2024-10-31 | 2024-01-01 | 2958465 | 2024-01-01 | 2958465 | 0.18 | 0.21 | 0.71 | 0.016 | 0.018 |  | 0.214 | 31 | 5.93 | 5.7 | 0.23 | 10 | 1 | 0
ไม่ผ่าน ZUBB | ไม่ผ่าน ZUBB | ผ่าน | Si |  | INITRBC0087 | 0010 | 1 | 72320647 | RBC1S24060 | เหล็กเส้นกลม 6.0มมxSR24 (Bar in Coil) | SR24 | 2024-10-31 | 2024-01-01 | 2958465 | 2024-01-01 | 2958465 | 0.18 | 0.29 | 0.67 | 0.029 | 0.035 |  | 0.219 | 28 | 6.05 | 5.84 | 0.21 | 10 | 1 | 0
ไม่ผ่าน ZUBB | ไม่ผ่าน ZUBB | ผ่าน | Si |  | INITRBC0090 | 0010 | 1 | 72320642 | RBC1S24060 | เหล็กเส้นกลม 6.0มมxSR24 (Bar in Coil) | SR24 | 2024-10-31 | 2024-01-01 | 2958465 | 2024-01-01 | 2958465 | 0.17 | 0.27 | 0.68 | 0.028 | 0.035 |  | 0.218 | 32 | 6.04 | 5.82 | 0.22 | 10 | 1 | 0
ไม่ผ่าน ZUBB | ไม่ผ่าน ZUBB | ผ่าน | P |  | INITRBC0092 | 0010 | 1 | 76601770 | RBC1S24060 | เหล็กเส้นกลม 6.0มมxSR24 (Bar in Coil) | SR24 | 2024-10-31 | 2024-01-01 | 2958465 | 2024-01-01 | 2958465 | 0.2 | 0.2 | 0.61 | 0.004 | 0.027 |  | 0.222 | 29 | 6.1 | 6 | 0.1 | 10 | 1 | 0
ไม่ผ่าน ZUBB | ไม่ผ่าน ZUBB | ผ่าน | Mn |  | INITRBC0093 | 0010 | 1 | 76601757 | RBC1S24060 | เหล็กเส้นกลม 6.0มมxSR24 (Bar in Coil) | SR24 | 2024-10-31 | 2024-01-01 | 2958465 | 2024-01-01 | 2958465 | 0.15 | 0.22 | 0.73 | 0.01 | 0.028 |  | 0.220 | 30 | 6 | 5.9 | 0.1 | 10 | 1 | 0
ไม่ผ่าน ZUBB | ไม่ผ่าน ZUBB | ผ่าน | Mn |  | INITRBC0103 | 0010 | 1 | 76601751 | RBC1S24060 | เหล็กเส้นกลม 6.0มมxSR24 (Bar in Coil) | SR24 | 2024-10-31 | 2024-01-01 | 2958465 | 2024-01-01 | 2958465 | 0.18 | 0.22 | 0.71 | 0.005 | 0.028 |  | 0.216 | 32 | 5.94 | 5.69 | 0.25 | 10 | 1 | 0
ไม่ผ่าน ZUBB | ไม่ผ่าน ZUBB | ผ่าน | Mn |  | INITRBC0106 | 0010 | 1 | 76601745 | RBC1S24060 | เหล็กเส้นกลม 6.0มมxSR24 (Bar in Coil) | SR24 | 2024-10-31 | 2024-01-01 | 2958465 | 2024-01-01 | 2958465 | 0.16 | 0.2 | 0.71 | 0.01 | 0.03 |  | 0.217 | 30 | 5.87 | 5.64 | 0.23 | 10 | 1 | 0
ไม่ผ่าน ZUBB | ไม่ผ่าน ZUBB | ผ่าน | Mn |  | INITRBC0118 | 0010 | 1 | 76602392 | RBC1S24090 | เหล็กเส้นกลม 9.0มมxSR24 (Bar in Coil) | SR24 | 2024-10-31 | 2024-01-01 | 2958465 | 2024-01-01 | 2958465 | 0.15 | 0.22 | 0.72 | 0.011 | 0.017 |  | 0.489 | 34 | 9.04 | 8.76 | 0.28 | 10 | 1 | 0
ไม่ผ่าน ZUBB | ไม่ผ่าน ZUBB | ผ่าน | Si |  | INITRBC0139 | 0010 | 1 | 76602338 | RBC1S24090 | เหล็กเส้นกลม 9.0มมxSR24 (Bar in Coil) | SR24 | 2024-10-31 | 2024-01-01 | 2958465 | 2024-01-01 | 2958465 | 0.16 | 0.12 | 0.35 | 0.011 | 0.013 |  | 0.489 | 32 | 9.02 | 8.8 | 0.22 | 10 | 1 | 0
ไม่ผ่าน ZUBB | ไม่ผ่าน ZUBB | ผ่าน | Si |  | INITRBC0140 | 0010 | 1 | 76602449 | RBC1S24090 | เหล็กเส้นกลม 9.0มมxSR24 (Bar in Coil) | SR24 | 2024-10-31 | 2024-01-01 | 2958465 | 2024-01-01 | 2958465 | 0.17 | 0.12 | 0.35 | 0.01 | 0.013 |  | 0.487 | 31 | 9.03 | 8.84 | 0.19 | 10 | 1 | 0
ไม่ผ่าน ZUBB | ไม่ผ่าน ZUBB | ผ่าน | Si |  | INITRBC0143 | 0010 | 1 | 76600128 | RBC1S24090 | เหล็กเส้นกลม 9.0มมxSR24 (Bar in Coil) | SR24 | 2024-10-31 | 2024-01-01 | 2958465 | 2024-01-01 | 2958465 | 0.13 | 0.12 | 0.39 | 0.008 | 0.02 |  | 0.491 | 32 | 8.9 | 8.69 | 0.21 | 10 | 1 | 0
ไม่ผ่าน ZUBB | ไม่ผ่าน ZUBB | ผ่าน | Si |  | INITRBC0144 | 0010 | 1 | 76600483 | RBC1S24090 | เหล็กเส้นกลม 9.0มมxSR24 (Bar in Coil) | SR24 | 2024-10-31 | 2024-01-01 | 2958465 | 2024-01-01 | 2958465 | 0.15 | 0.11 | 0.38 | 0.014 | 0.029 |  | 0.490 | 30 | 9.09 | 8.85 | 0.24 | 10 | 1 | 0
ไม่ผ่าน ZUBB | ไม่ผ่าน ZUBB | ผ่าน | Mn |  | INITRBC0150 | 0010 | 1 | 76602329 | RBC1S24060 | เหล็กเส้นกลม 6.0มมxSR24 (Bar in Coil) | SR24 | 2024-10-31 | 2024-01-01 | 2958465 | 2024-01-01 | 2958465 | 0.19 | 0.22 | 0.7 | 0.008 | 0.022 |  | 0.217 | 34 | 6.02 | 5.84 | 0.18 | 10 | 1 | 0
ไม่ผ่าน ZUBB | ไม่ผ่าน ZUBB | ผ่าน | P |  | INITRBC0154 | 0010 | 1 | 76602378 | RBC1S24060 | เหล็กเส้นกลม 6.0มมxSR24 (Bar in Coil) | SR24 | 2024-10-31 | 2024-01-01 | 2958465 | 2024-01-01 | 2958465 | 0.18 | 0.21 | 0.63 | 0.004 | 0.021 |  | 0.219 | 36 | 6.01 | 5.7 | 0.31 | 10 | 1 | 0
ไม่ผ่าน ZUBB | ไม่ผ่าน ZUBB | ผ่าน | Si |  | INITRBC0172 | 0010 | 1 | 76602387 | RBC1S24090 | เหล็กเส้นกลม 9.0มมxSR24 (Bar in Coil) | SR24 | 2024-10-31 | 2024-01-01 | 2958465 | 2024-01-01 | 2958465 | 0.16 | 0.12 | 0.35 | 0.011 | 0.013 |  | 0.489 | 32 | 9.02 | 8.8 | 0.22 | 10 | 1 | 0
ไม่ผ่าน ZUBB | ไม่ผ่าน ZUBB | ผ่าน | Si |  | INITRBC0173 | 0010 | 1 | 76602388 | RBC1S24090 | เหล็กเส้นกลม 9.0มมxSR24 (Bar in Coil) | SR24 | 2024-10-31 | 2024-01-01 | 2958465 | 2024-01-01 | 2958465 | 0.17 | 0.12 | 0.35 | 0.01 | 0.013 |  | 0.487 | 31 | 9.03 | 8.84 | 0.19 | 10 | 1 | 0
ไม่ผ่าน ZUBB | ไม่ผ่าน ZUBB | ผ่าน | Si |  | INITRBC0176 | 0010 | 1 | 76602391 | RBC1S24090 | เหล็กเส้นกลม 9.0มมxSR24 (Bar in Coil) | SR24 | 2024-10-31 | 2024-01-01 | 2958465 | 2024-01-01 | 2958465 | 0.13 | 0.12 | 0.39 | 0.008 | 0.02 |  | 0.491 | 32 | 8.9 | 8.69 | 0.21 | 10 | 1 | 0
ไม่ผ่าน ZUBB | ไม่ผ่าน ZUBB | ผ่าน | Si |  | INITRBC0177 | 0010 | 1 | 76602406 | RBC1S24090 | เหล็กเส้นกลม 9.0มมxSR24 (Bar in Coil) | SR24 | 2024-10-31 | 2024-01-01 | 2958465 | 2024-01-01 | 2958465 | 0.15 | 0.11 | 0.38 | 0.014 | 0.029 |  | 0.490 | 30 | 9.09 | 8.85 | 0.24 | 10 | 1 | 0
ไม่ผ่าน ZUBB | ผ่าน | ไม่ผ่าน ZUBB | Mass/Meter |  | INITRBF0005 | 0010 | 1 | 70710140 | RBF1S241501000 | เหล็กเส้นกลม 15มมx10มSR24(รญ)(ม) พับ | SR24 | 2024-10-31 | 2024-01-01 | 2958465 | 2024-01-01 | 2958465 | 0.17 | 0.18 | 0.56 | 0.012 | 0.029 | 10 | 1.350 | 34 | 14.82 | 14.6 | 0.22 | 11 | 1 | 0
ไม่ผ่าน ZUBB | ผ่าน | ไม่ผ่าน ZUBB | Mass/Meter |  | INITRBF0008 | 0010 | 1 | 76302515 | RBF1S241901000 | เหล็กเส้นกลม 19มมx10มSR24(รญ)(ม) พับ | SR24 | 2024-10-31 | 2024-01-01 | 2958465 | 2024-01-01 | 2958465 | 0.16 | 0.2 | 0.65 | 0.013 | 0.024 | 10 | 2.169 | 34 | 18.79 | 18.65 | 0.14 | 11 | 1 | 0
ไม่ผ่าน ZUBB | ผ่าน | ไม่ผ่าน ZUBB | Mass/Meter |  | INITRBF0009 | 0010 | 1 | 76500292 | RBF1S241901000 | เหล็กเส้นกลม 19มมx10มSR24(รญ)(ม) พับ | SR24 | 2024-10-31 | 2024-01-01 | 2958465 | 2024-01-01 | 2958465 | 0.16 | 0.21 | 0.66 | 0.013 | 0.025 | 10 | 2.167 | 33 | 18.85 | 18.69 | 0.16 | 11 | 1 | 0
ไม่ผ่าน ZUBB | ผ่าน | ไม่ผ่าน ZUBB | Mass/Meter |  | INITRBF0010 | 0010 | 1 | 76500943 | RBF1S241901000 | เหล็กเส้นกลม 19มมx10มSR24(รญ)(ม) พับ | SR24 | 2024-10-31 | 2024-01-01 | 2958465 | 2024-01-01 | 2958465 | 0.16 | 0.23 | 0.62 | 0.013 | 0.027 | 10 | 2.159 | 35 | 18.91 | 18.68 | 0.23 | 11 | 1 | 0
ไม่ผ่าน ZUBB | ไม่ผ่าน ZUBB | ผ่าน | Mn |  | INITRBF0013R | 0010 | 1 | 2170524 | RBF1S240601000 | เหล็กเส้นกลม 6มมx10มSR24(รญ)(ม) พับ | SR24 | 2024-10-31 | 2024-01-01 | 2958465 | 2024-01-01 | 2958465 | 0.17 | 0.23 | 0.76 | 0.013 | 0.03 | 10 | 0.220 | 37 | 6.06 | 5.71 | 0.35 | 11 | 1 | 0
ไม่ผ่าน ZUBB | ไม่ผ่าน ZUBB | ผ่าน | Si |  | INITRBF0029 | 0010 | 1 | 20506151 | RBF1S240801000 | เหล็กเส้นกลม 8มมx10มSR24(รญ)(ขี) พับ | SR24 | 2024-10-31 | 2024-01-01 | 2958465 | 2024-01-01 | 2958465 | 0.16 | 0.25 | 0.68 | 0.012 | 0.025 | 10 | 0.390 | 39 | 7.99 | 7.94 | 0.05 | 11 | 1 | 0
ไม่ผ่าน ZUBB | ไม่ผ่าน ZUBB | ผ่าน | Si |  | INITRBF0029R | 0010 | 1 | 2050615 | RBF1S240801000 | เหล็กเส้นกลม 8มมx10มSR24(รญ)(ขี) พับ | SR24 | 2024-10-31 | 2024-01-01 | 2958465 | 2024-01-01 | 2958465 | 0.16 | 0.25 | 0.68 | 0.012 | 0.025 | 10 | 0.390 | 39 | 7.99 | 7.94 | 0.05 | 11 | 1 | 0
ไม่ผ่าน ZUBB | ไม่ผ่าน ZUBB | ผ่าน | Si |  | INITRBF0037 | 0010 | 1 | 20602040 | RBF1S240801000 | เหล็กเส้นกลม 8มมx10มSR24(รญ)(ขี) พับ | SR24 | 2024-10-31 | 2024-01-01 | 2958465 | 2024-01-01 | 2958465 | 0.18 | 0.24 | 0.67 | 0.029 | 0.026 | 10 | 0.400 | 36.66666667 | 8.01 | 7.99 | 0.02 | 11 | 1 | 0
ไม่ผ่าน ZUBB | ไม่ผ่าน ZUBB | ผ่าน | Si |  | INITRBF0037R | 0010 | 1 | 2060204 | RBF1S240801000 | เหล็กเส้นกลม 8มมx10มSR24(รญ)(ขี) พับ | SR24 | 2024-10-31 | 2024-01-01 | 2958465 | 2024-01-01 | 2958465 | 0.18 | 0.24 | 0.67 | 0.029 | 0.026 | 10 | 0.400 | 36.66666667 | 8.01 | 7.99 | 0.02 | 11 | 1 | 0
ไม่ผ่าน ZUBB | ไม่ผ่าน ZUBB | ผ่าน | Mn |  | INITRBF0039 | 0010 | 1 | 20604251 | RBF1S240801000 | เหล็กเส้นกลม 8มมx10มSR24(รญ)(ขี) พับ | SR24 | 2024-10-31 | 2024-01-01 | 2958465 | 2024-01-01 | 2958465 | 0.17 | 0.22 | 0.7 | 0.012 | 0.027 | 10 | 0.388 | 36.33333333 | 8.05 | 8.01 | 0.04 | 11 | 1 | 0
ไม่ผ่าน ZUBB | ไม่ผ่าน ZUBB | ผ่าน | Mn |  | INITRBF0039R | 0010 | 1 | 2060425 | RBM1S240801000 | เหล็กเส้นกลม 8มมx10มSR24(รญ)(ขี) ตรง | SR24 | 2024-10-31 | 2024-01-01 | 2958465 | 2024-01-01 | 2958465 | 0.17 | 0.22 | 0.7 | 0.012 | 0.027 | 10 | 0.388 | 36.33333333 | 8.05 | 8.01 | 0.04 | 11 | 1 | 0
ไม่ผ่าน ZUBB | ไม่ผ่าน ZUBB | ผ่าน | Si |  | INITRBF0048 | 0010 | 1 | 20605060 | RBF1S240801000 | เหล็กเส้นกลม 8มมx10มSR24(รญ)(ขี) พับ | SR24 | 2024-10-31 | 2024-01-01 | 2958465 | 2024-01-01 | 2958465 | 0.16 | 0.25 | 0.68 | 0.012 | 0.025 | 10 | 0.390 | 39 | 7.99 | 7.94 | 0.05 | 11 | 1 | 0
ไม่ผ่าน ZUBB | ไม่ผ่าน ZUBB | ผ่าน | Si |  | INITRBF0048R | 0010 | 1 | 2060506 | RBF1S240801000 | เหล็กเส้นกลม 8มมx10มSR24(รญ)(ขี) พับ | SR24 | 2024-10-31 | 2024-01-01 | 2958465 | 2024-01-01 | 2958465 | 0.16 | 0.25 | 0.68 | 0.012 | 0.025 | 10 | 0.390 | 39 | 7.99 | 7.94 | 0.05 | 11 | 1 | 0
ไม่ผ่าน ZUBB | ไม่ผ่าน ZUBB | ผ่าน | Si |  | INITRBF0056 | 0010 | 1 | 20606140 | RBF1S240801000 | เหล็กเส้นกลม 8มมx10มSR24(รญ)(ขี) พับ | SR24 | 2024-10-31 | 2024-01-01 | 2958465 | 2024-01-01 | 2958465 | 0.18 | 0.24 | 0.67 | 0.029 | 0.026 | 10 | 0.390 | 37 | 8.02 | 8 | 0.02 | 11 | 1 | 0
ไม่ผ่าน ZUBB | ไม่ผ่าน ZUBB | ผ่าน | Mn |  | INITRBF0058 | 0010 | 1 | 20606150 | RBF1S240801000 | เหล็กเส้นกลม 8มมx10มSR24(รญ)(ขี) พับ | SR24 | 2024-10-31 | 2024-01-01 | 2958465 | 2024-01-01 | 2958465 | 0.17 | 0.22 | 0.7 | 0.012 | 0.027 | 10 | 0.390 | 39.5 | 8.01 | 8 | 0.01 | 11 | 1 | 0
ไม่ผ่าน ZUBB | ไม่ผ่าน ZUBB | ผ่าน | Si |  | INITRBF0067 | 0010 | 1 | 71708240 | RBF1S240901000 | เหล็กเส้นกลม 9มมx10มSR24(รญ)(ม) พับ | SR24 | 2024-10-31 | 2024-01-01 | 2958465 | 2024-01-01 | 2958465 | 0.18 | 0.24 | 0.67 | 0.029 | 0.026 | 10 | 0.487 | 32 | 9.02 | 8.72 | 0.3 | 11 | 1 | 0
ไม่ผ่าน ZUBB | ไม่ผ่าน ZUBB | ผ่าน | Mn |  | INITRBF0069 | 0010 | 1 | 71709140 | RBF1S240901000 | เหล็กเส้นกลม 9มมx10มSR24(รญ)(ม) พับ | SR24 | 2024-10-31 | 2024-01-01 | 2958465 | 2024-01-01 | 2958465 | 0.17 | 0.22 | 0.7 | 0.012 | 0.027 | 10 | 0.488 | 33 | 9 | 8.75 | 0.25 | 11 | 1 | 0
ไม่ผ่าน ZUBB | ไม่ผ่าน ZUBB | ผ่าน | Mn |  | INITRBF0074 | 0010 | 1 | 72612090 | RBF1S240601000 | เหล็กเส้นกลม 6มมx10มSR24(รญ)(ม) พับ | SR24 | 2024-10-31 | 2024-01-01 | 2958465 | 2024-01-01 | 2958465 | 0.16 | 0.23 | 0.7 | 0.008 | 0.018 | 10 | 0.219 | 38 | 6.04 | 5.67 | 0.37 | 11 | 1 | 0
ไม่ผ่าน ZUBB | ไม่ผ่าน ZUBB | ผ่าน | Mn |  | INITRBF0075 | 0010 | 1 | 72612160 | RBF1S240601000 | เหล็กเส้นกลม 6มมx10มSR24(รญ)(ม) พับ | SR24 | 2024-10-31 | 2024-01-01 | 2958465 | 2024-01-01 | 2958465 | 0.17 | 0.23 | 0.76 | 0.013 | 0.03 | 10 | 0.220 | 37 | 6.06 | 5.71 | 0.35 | 11 | 1 | 0
ไม่ผ่าน ZUBB | ไม่ผ่าน ZUBB | ผ่าน | Mn |  | INITRBM0015 | 0010 | 1 | 71707120 | RBM1S240601000 | เหล็กเส้นกลม 6มมx10มSR24(รญ)(ม) ตรง | SR24 | 2024-10-31 | 2024-01-01 | 2958465 | 2024-01-01 | 2958465 | 0.16 | 0.23 | 0.7 | 0.008 | 0.018 | 10 | 0.219 | 38 | 6.04 | 5.67 | 0.37 | 11 | 1 | 0
ไม่ผ่าน ZUBB | ไม่ผ่าน ZUBB | ผ่าน | Mn |  | INITRBM0016 | 0010 | 1 | 71707150 | RBM1S240601000 | เหล็กเส้นกลม 6มมx10มSR24(รญ)(ม) ตรง | SR24 | 2024-10-31 | 2024-01-01 | 2958465 | 2024-01-01 | 2958465 | 0.17 | 0.23 | 0.76 | 0.013 | 0.03 | 10 | 0.220 | 37 | 6.06 | 5.71 | 0.35 | 11 | 1 | 0
ไม่ผ่าน ZUBB | ไม่ผ่าน ZUBB | ผ่าน | Si |  | INITRBM0032 | 0010 | 1 | 72709120 | RBM1S240601000 | เหล็กเส้นกลม 6มมx10มSR24(รญ)(ม) ตรง | SR24 | 2024-10-31 | 2024-01-01 | 2958465 | 2024-01-01 | 2958465 | 0.16 | 0.25 | 0.68 | 0.012 | 0.025 | 10 | 0.217 | 37 | 5.96 | 5.69 | 0.27 | 11 | 1 | 0
ไม่ผ่าน ZUBB | ไม่ผ่าน ZUBB | ผ่าน | Si |  | INITRBM0040 | 0010 | 1 | 71708240 | RBM1S240901000 | เหล็กเส้นกลม 9มมx10มSR24(รญ)(ม) ตรง | SR24 | 2024-10-31 | 2024-01-01 | 2958465 | 2024-01-01 | 2958465 | 0.18 | 0.24 | 0.67 | 0.029 | 0.026 | 10 | 0.487 | 32 | 9.02 | 8.72 | 0.3 | 11 | 1 | 0
ไม่ผ่าน ZUBB | ไม่ผ่าน ZUBB | ผ่าน | Mn |  | INITRBM0042 | 0010 | 1 | 71709070 | RBM1S240901000 | เหล็กเส้นกลม 9มมx10มSR24(รญ)(ม) ตรง | SR24 | 2024-10-31 | 2024-01-01 | 2958465 | 2024-01-01 | 2958465 | 0.17 | 0.22 | 0.7 | 0.012 | 0.027 | 10 | 0.488 | 33 | 9 | 8.75 | 0.25 | 11 | 1 | 0
ไม่ผ่าน ZUBB | ไม่ผ่าน ZUBB | ผ่าน | Si |  | INITRBM0048 | 0010 | 1 | 4071010 | RBM1S240901000 | เหล็กเส้นกลม 9มมx10มSR24(รญ)(ม) ตรง | SR 24 | 2024-10-31 | 2024-01-01 | 2958465 | 2024-01-01 | 2958465 | 0.15 | 0.092 | 0.54 | 0.018 | 0.024 | 10 | 0.488 | 33 | 9 | 8.95 | 0.05 | 11 | 1 | 0
ไม่ผ่าน ZUBB | ไม่ผ่าน ZUBB | ผ่าน | Si |  | INITRBM0050 | 0010 | 1 | 4071012 | RBM1S241201000 | เหล็กเส้นกลม 12มมx10มSR24(รญ)(ม) ตรง | SS 24 | 2024-10-31 | 2024-01-01 | 2958465 | 2024-01-01 | 2958465 | 0.17 | 0.075 | 0.48 | 0.017 | 0.018 | 10 | 0.870 | 38 | 12.11 | 12.08 | 0.03 | 11 | 1 | 0
ไม่ผ่าน ZUBB | ไม่ผ่าน ZUBB | ผ่าน | Si |  | INITRBM0051 | 0010 | 1 | 4071015 | RBM1S241501000 | เหล็กเส้นกลม 15มมx10มSR24(รญ)(ม) ตรง | SS 24 | 2024-10-31 | 2024-01-01 | 2958465 | 2024-01-01 | 2958465 | 0.16 | 0.089 | 0.47 | 0.008 | 0.012 | 10 | 1.367 | 36 | 15.03 | 14.95 | 0.08 | 11 | 1 | 0
ผ่านทั้งหมด | ผ่าน | ผ่าน |  |  | 40000000105 | 0010 | 1 | 71711040 | RBM1S240901000 | เหล็กเส้นกลม 9มมx10มSR24(รญ)(ม) ตรง | SS 400 | 2024-12-06 | 2024-01-01 | 2958465 | 2024-01-01 | 2958465 | 0.16 | 0.17 | 0.61 | 0.009 | 0.024 | 10 | 0.489 | 33 | 9.01 | 8.75 | 0.26 | 11 | 0 | 0
ผ่านทั้งหมด | ผ่าน | ผ่าน |  |  | 40000000105 | 0010 | 2 | 71711050 | RBM1S240901000 | เหล็กเส้นกลม 9มมx10มSR24(รญ)(ม) ตรง | SS 400 | 2024-12-06 | 2024-01-01 | 2958465 | 2024-01-01 | 2958465 | 0.17 | 0.2 | 0.61 | 0.007 | 0.027 | 10 | 0.485 | 32 | 8.92 | 8.78 | 0.14 | 11 | 0 | 0
ผ่านทั้งหมด | ผ่าน | ผ่าน |  |  | 40000000105 | 0010 | 3 | 71711060 | RBM1S240901000 | เหล็กเส้นกลม 9มมx10มSR24(รญ)(ม) ตรง | SS 400 | 2024-12-06 | 2024-01-01 | 2958465 | 2024-01-01 | 2958465 | 0.13 | 0.19 | 0.66 | 0.012 | 0.025 | 10 | 0.484 | 35 | 9.01 | 8.8 | 0.21 | 11 | 0 | 0
ผ่านทั้งหมด | ผ่าน | ผ่าน |  |  | 40000000105 | 0010 | 4 | 71711070 | RBM1S240901000 | เหล็กเส้นกลม 9มมx10มSR24(รญ)(ม) ตรง | SS 400 | 2024-12-06 | 2024-01-01 | 2958465 | 2024-01-01 | 2958465 | 0.16 | 0.18 | 0.6 | 0.006 | 0.024 | 10 | 0.492 | 34 | 9.02 | 8.76 | 0.26 | 11 | 0 | 0
ผ่านทั้งหมด | ผ่าน | ผ่าน |  |  | 40000000105 | 0010 | 6 | 71711280 | RBM1S240901000 | เหล็กเส้นกลม 9มมx10มSR24(รญ)(ม) ตรง | SS 400 | 2024-12-06 | 2024-01-01 | 2958465 | 2024-01-01 | 2958465 | 0.15 | 0.19 | 0.64 | 0.01 | 0.023 | 10 | 0.488 | 33 | 9 | 8.75 | 0.25 | 11 | 0 | 0
ผ่านทั้งหมด | ผ่าน | ผ่าน |  |  | 40000000105 | 0010 | 7 | 71711290 | RBM1S240901000 | เหล็กเส้นกลม 9มมx10มSR24(รญ)(ม) ตรง | SS 400 | 2024-12-06 | 2024-01-01 | 2958465 | 2024-01-01 | 2958465 | 0.18 | 0.21 | 0.68 | 0.008 | 0.02 | 10 | 0.484 | 33 | 8.96 | 8.71 | 0.25 | 11 | 0 | 0
ผ่านทั้งหมด | ผ่าน | ผ่าน |  |  | 40000000105 | 0010 | 8 | 71711300 | RBM1S240901000 | เหล็กเส้นกลม 9มมx10มSR24(รญ)(ม) ตรง | SS 400 | 2024-12-06 | 2024-01-01 | 2958465 | 2024-01-01 | 2958465 | 0.17 | 0.18 | 0.64 | 0.005 | 0.019 | 10 | 0.485 | 31 | 8.94 | 8.72 | 0.22 | 11 | 0 | 0
ผ่านทั้งหมด | ผ่าน | ผ่าน |  |  | 40000000106 | 0010 | 2 | 72711090 | RBM1S240601000 | เหล็กเส้นกลม 6มมx10มSR24(รญ)(ม) ตรง | SR24 | 2024-11-29 | 2024-01-01 | 2958465 | 2024-01-01 | 2958465 | 0.16 | 0.2 | 0.64 | 0.014 | 0.037 | 10 | 0.220 | 33 | 6.04 | 5.8 | 0.24 | 11 | 0 | 0
ผ่านทั้งหมด | ผ่าน | ผ่าน |  |  | 40000000106 | 0010 | 3 | 72711110 | RBM1S240601000 | เหล็กเส้นกลม 6มมx10มSR24(รญ)(ม) ตรง | SR24 | 2024-11-29 | 2024-01-01 | 2958465 | 2024-01-01 | 2958465 | 0.16 | 0.21 | 0.67 | 0.006 | 0.025 | 10 | 0.220 | 31 | 6.1 | 5.82 | 0.28 | 11 | 0 | 0
ผ่านทั้งหมด | ผ่าน | ผ่าน |  |  | 40000000106 | 0010 | 5 | 72711130 | RBM1S240601000 | เหล็กเส้นกลม 6มมx10มSR24(รญ)(ม) ตรง | SR24 | 2024-11-29 | 2024-01-01 | 2958465 | 2024-01-01 | 2958465 | 0.16 | 0.21 | 0.63 | 0.007 | 0.029 | 10 | 0.219 | 34 | 6.07 | 5.89 | 0.18 | 11 | 0 | 0
ผ่านทั้งหมด | ผ่าน | ผ่าน |  |  | 40000000106 | 0010 | 6 | 72711140 | RBM1S240601000 | เหล็กเส้นกลม 6มมx10มSR24(รญ)(ม) ตรง | SR24 | 2024-11-29 | 2024-01-01 | 2958465 | 2024-01-01 | 2958465 | 0.16 | 0.2 | 0.64 | 0.014 | 0.037 | 10 | 0.220 | 36 | 6.04 | 5.8 | 0.24 | 11 | 0 | 0
ผ่านทั้งหมด | ผ่าน | ผ่าน |  |  | 40000000106 | 0010 | 7 | 72711150 | RBM1S240601000 | เหล็กเส้นกลม 6มมx10มSR24(รญ)(ม) ตรง | SR24 | 2024-11-29 | 2024-01-01 | 2958465 | 2024-01-01 | 2958465 | 0.16 | 0.23 | 0.57 | 0.029 | 0.025 | 10 | 0.220 | 33 | 6.01 | 5.79 | 0.22 | 11 | 0 | 0
ผ่านทั้งหมด | ผ่าน | ผ่าน |  |  | 40000000106 | 0010 | 8 | 72711160 | RBM1S240601000 | เหล็กเส้นกลม 6มมx10มSR24(รญ)(ม) ตรง | SR24 | 2024-11-29 | 2024-01-01 | 2958465 | 2024-01-01 | 2958465 | 0.16 | 0.23 | 0.57 | 0.029 | 0.025 | 10 | 0.220 | 33 | 6.01 | 5.79 | 0.22 | 11 | 0 | 0
ผ่านทั้งหมด | ผ่าน | ผ่าน |  |  | 40000000106 | 0010 | 9 | 72711180 | RBM1S240601000 | เหล็กเส้นกลม 6มมx10มSR24(รญ)(ม) ตรง | SR24 | 2024-11-29 | 2024-01-01 | 2958465 | 2024-01-01 | 2958465 | 0.16 | 0.23 | 0.57 | 0.029 | 0.025 | 10 | 0.220 | 33 | 6.01 | 5.79 | 0.22 | 11 | 0 | 0
ผ่านทั้งหมด | ผ่าน | ผ่าน |  |  | 40000000106 | 0010 | 10 | 72711190 | RBM1S240601000 | เหล็กเส้นกลม 6มมx10มSR24(รญ)(ม) ตรง | SR24 | 2024-11-29 | 2024-01-01 | 2958465 | 2024-01-01 | 2958465 | 0.16 | 0.22 | 0.58 | 0.019 | 0.027 | 10 | 0.219 | 33 | 6.01 | 5.8 | 0.21 | 11 | 0 | 0
ผ่านทั้งหมด | ผ่าน | ผ่าน |  |  | 40000000106 | 0010 | 13 | 72711220 | RBM1S240601000 | เหล็กเส้นกลม 6มมx10มSR24(รญ)(ม) ตรง | SR24 | 2024-11-29 | 2024-01-01 | 2958465 | 2024-01-01 | 2958465 | 0.16 | 0.21 | 0.63 | 0.007 | 0.029 | 10 | 0.219 | 34 | 6.07 | 5.89 | 0.18 | 11 | 0 | 0
ผ่านทั้งหมด | ผ่าน | ผ่าน |  |  | 40000000106 | 0010 | 15 | 71711250 | RBM1S240601000 | เหล็กเส้นกลม 6มมx10มSR24(รญ)(ม) ตรง | SR24 | 2024-11-29 | 2024-01-01 | 2958465 | 2024-01-01 | 2958465 | 0.17 | 0.21 | 0.59 | 0.023 | 0.023 | 10 | 0.223 | 32 | 6.09 | 5.97 | 0.12 | 11 | 0 | 0
ผ่านทั้งหมด | ผ่าน | ผ่าน |  |  | 40000000165 | 0010 | 1 | 71712020 | RBM1S240901000 | เหล็กเส้นกลม 9มมx10มSR24(รญ)(ม) ตรง | SR24 | 2024-12-14 | 2024-01-01 | 2958465 | 2024-01-01 | 2958465 | 0.17 | 0.18 | 0.64 | 0.005 | 0.019 | 10.00 | 0.485 | 31 | 8.94 | 8.72 | 0.22 | 11 | 0 | 0
ผ่านทั้งหมด | ผ่าน | ผ่าน |  |  | 40000000165 | 0010 | 2 | 71712030 | RBM1S240901000 | เหล็กเส้นกลม 9มมx10มSR24(รญ)(ม) ตรง | SR24 | 2024-12-14 | 2024-01-01 | 2958465 | 2024-01-01 | 2958465 | 0.17 | 0.19 | 0.64 | 0.008 | 0.029 | 10.00 | 0.484 | 33 | 8.98 | 8.79 | 0.19 | 11 | 0 | 0
ผ่านทั้งหมด | ผ่าน | ผ่าน |  |  | 40000000165 | 0010 | 3 | 71712040 | RBM1S240901000 | เหล็กเส้นกลม 9มมx10มSR24(รญ)(ม) ตรง | SR24 | 2024-12-14 | 2024-01-01 | 2958465 | 2024-01-01 | 2958465 | 0.17 | 0.18 | 0.64 | 0.005 | 0.019 | 10.00 | 0.485 | 31 | 8.94 | 8.72 | 0.22 | 11 | 0 | 0
ผ่านทั้งหมด | ผ่าน | ผ่าน |  |  | 40000000165 | 0010 | 4 | 71712060 | RBM1S240901000 | เหล็กเส้นกลม 9มมx10มSR24(รญ)(ม) ตรง | SR24 | 2024-12-14 | 2024-01-01 | 2958465 | 2024-01-01 | 2958465 | 0.15 | 0.18 | 0.66 | 0.007 | 0.022 | 10.00 | 0.492 | 32 | 9.02 | 8.76 | 0.26 | 11 | 0 | 0
ผ่านทั้งหมด | ผ่าน | ผ่าน |  |  | 40000000166 | 0010 | 1 | 72712060 | RBM1S240601000 | เหล็กเส้นกลม 6มมx10มSR24(รญ)(ม) ตรง | SR24 | 2024-12-13 | 2024-01-01 | 2958465 | 2024-01-01 | 2958465 | 0.16 | 0.20 | 0.64 | 0.014 | 0.037 | 10.00 | 0.220 | 36 | 6.04 | 5.8 | 0.24 | 11 | 0 | 0
ผ่านทั้งหมด | ผ่าน | ผ่าน |  |  | 40000000166 | 0010 | 2 | 72712070 | RBM1S240601000 | เหล็กเส้นกลม 6มมx10มSR24(รญ)(ม) ตรง | SR24 | 2024-12-13 | 2024-01-01 | 2958465 | 2024-01-01 | 2958465 | 0.14 | 0.19 | 0.67 | 0.005 | 0.025 | 10.00 | 0.217 | 29 | 5.95 | 5.68 | 0.27 | 11 | 0 | 0
ผ่านทั้งหมด | ผ่าน | ผ่าน |  |  | 40000000166 | 0010 | 4 | 72712110 | RBM1S240601000 | เหล็กเส้นกลม 6มมx10มSR24(รญ)(ม) ตรง | SR24 | 2024-12-13 | 2024-01-01 | 2958465 | 2024-01-01 | 2958465 | 0.15 | 0.21 | 0.63 | 0.008 | 0.035 | 10.00 | 0.217 | 31 | 5.95 | 5.8 | 0.15 | 11 | 0 | 0
ผ่านทั้งหมด | ผ่าน | ผ่าน |  |  | 40000000166 | 0010 | 5 | 72712120 | RBM1S240601000 | เหล็กเส้นกลม 6มมx10มSR24(รญ)(ม) ตรง | SR24 | 2024-12-13 | 2024-01-01 | 2958465 | 2024-01-01 | 2958465 | 0.14 | 0.20 | 0.63 | 0.005 | 0.032 | 10.00 | 0.215 | 33 | 6.04 | 5.86 | 0.18 | 11 | 0 | 0
ผ่านทั้งหมด | ผ่าน | ผ่าน |  |  | 40000000166 | 0010 | 8 | 72716120 | RBM1S240601000 | เหล็กเส้นกลม 6มมx10มSR24(รญ)(ม) ตรง | SS 400 | 2025-01-04 | 2024-01-01 | 2958465 | 2024-01-01 | 2958465 | 0.15 | 0.22 | 0.62 | 0.008 | 0.032 | 10.00 | 0.218 | 31 | 5.99 | 5.84 | 0.15 | 11 | 0 | 0
ผ่านทั้งหมด | ผ่าน | ผ่าน |  |  | 40000000166 | 0010 | 9 | 72712170 | RBM1S240601000 | เหล็กเส้นกลม 6มมx10มSR24(รญ)(ม) ตรง | SS 400 | 2025-01-04 | 2024-01-01 | 2958465 | 2024-01-01 | 2958465 | 0.17 | 0.21 | 0.61 | 0.009 | 0.034 | 10.00 | 0.216 | 31 | 5.97 | 5.72 | 0.25 | 11 | 0 | 0
ผ่านทั้งหมด | ผ่าน | ผ่าน |  |  | 40000000166 | 0010 | 12 | 72712170 | RBM1S240601000 | เหล็กเส้นกลม 6มมx10มSR24(รญ)(ม) ตรง | SS 400 | 2025-01-04 | 2024-01-01 | 2958465 | 2024-01-01 | 2958465 | 0.17 | 0.21 | 0.69 | 0.009 | 0.023 | 10.00 | 0.217 | 30 | 5.97 | 5.69 | 0.28 | 11 | 0 | 0
ผ่านทั้งหมด | ผ่าน | ผ่าน |  |  | 40000000166 | 0010 | 15 | 72712240 | RBM1S240601000 | เหล็กเส้นกลม 6มมx10มSR24(รญ)(ม) ตรง | SS 400 | 2025-01-04 | 2024-01-01 | 2958465 | 2024-01-01 | 2958465 | 0.17 | 0.21 | 0.59 | 0.023 | 0.023 | 10.00 | 0.223 | 32 | 6.09 | 5.97 | 0.12 | 11 | 0 | 0
ผ่านทั้งหมด | ผ่าน | ผ่าน |  |  | 40000000166 | 0010 | 17 | 72712260 | RBM1S240601000 | เหล็กเส้นกลม 6มมx10มSR24(รญ)(ม) ตรง | SS 400 | 2025-01-04 | 2024-01-01 | 2958465 | 2024-01-01 | 2958465 | 0.16 | 0.2 | 0.65 | 0.01 | 0.028 | 10.00 | 0.215 | 31 | 5.94 | 5.75 | 0.19 | 11 | 0 | 0
ผ่านทั้งหมด | ผ่าน | ผ่าน |  |  | 40000000166 | 0010 | 19 | 72712280 | RBM1S240601000 | เหล็กเส้นกลม 6มมx10มSR24(รญ)(ม) ตรง | SS 400 | 2025-01-04 | 2024-01-01 | 2958465 | 2024-01-01 | 2958465 | 0.17 | 0.19 | 0.62 | 0.013 | 0.031 | 10.00 | 0.221 | 38 | 6.14 | 5.88 | 0.26 | 11 | 0 | 0
ผ่านทั้งหมด | ผ่าน | ผ่าน |  |  | 40000000675 | 0010 | 1 | 751803CC | RBC1S24060 | เหล็กเส้นกลม 6.0มมxSR24 (Bar in Coil) | SR24 | 2025-05-12 | 2024-01-01 | 2958465 | 2024-01-01 | 2958465 | 0.16 | 0.21 | 0.49 | 0.006 | 0.009 |  | 0.219 | 36.0 | 6.13 | 5.87 | 0.26 | 10 | 0 | 0
ผ่านทั้งหมด | ผ่าน | ผ่าน |  |  | 40000000675 | 0010 | 5 | 75180343 | RBC1S24060 | เหล็กเส้นกลม 6.0มมxSR24 (Bar in Coil) | SR24 | 2025-05-12 | 2024-01-01 | 2958465 | 2024-01-01 | 2958465 | 0.18 | 0.23 | 0.48 | 0.015 | 0.014 |  | 0.218 | 31.0 | 6.09 | 5.91 | 0.18 | 10 | 0 | 0
ผ่านทั้งหมด | ผ่าน | ผ่าน |  |  | 40000000861 | 0010 | 1 | 73480675 | RBM1S240901000 | เหล็กเส้นกลม 9มมx10มSR24(รญ)(ม) ตรง | SR24 | 2025-06-24 | 2024-01-01 | 2958465 | 2024-01-01 | 2958465 | 0.16 | 0.16 | 0.47 | 0.036 | 0.023 | 10.0 | 0.490 | 35.0 | 9.02 | 8.85 | 0.17 | 11 | 0 | 0
ผ่านทั้งหมด | ผ่าน | ผ่าน |  |  | 40000000861 | 0010 | 2 | 73480674 | RBM1S240901000 | เหล็กเส้นกลม 9มมx10มSR24(รญ)(ม) ตรง | SR24 | 2025-06-24 | 2024-01-01 | 2958465 | 2024-01-01 | 2958465 | 0.15 | 0.17 | 0.44 | 0.033 | 0.022 | 10.0 | 0.492 | 35.0 | 9.08 | 8.85 | 0.23 | 11 | 0 | 0
ผ่านทั้งหมด | ผ่าน | ผ่าน |  |  | 40000000861 | 0010 | 3 | 73480673 | RBM1S240901000 | เหล็กเส้นกลม 9มมx10มSR24(รญ)(ม) ตรง | SR24 | 2025-06-24 | 2024-01-01 | 2958465 | 2024-01-01 | 2958465 | 0.15 | 0.15 | 0.46 | 0.034 | 0.023 | 10.0 | 0.485 | 38.0 | 8.94 | 8.69 | 0.25 | 11 | 0 | 0
ผ่านทั้งหมด | ผ่าน | ผ่าน |  |  | 40000000861 | 0010 | 4 | 73480672 | RBM1S240901000 | เหล็กเส้นกลม 9มมx10มSR24(รญ)(ม) ตรง | SR24 | 2025-06-24 | 2024-01-01 | 2958465 | 2024-01-01 | 2958465 | 0.16 | 0.18 | 0.46 | 0.022 | 0.022 | 10.0 | 0.488 | 36.0 | 8.92 | 8.60 | 0.25 | 11 | 0 | 0
ผ่านทั้งหมด | ผ่าน | ผ่าน |  |  | 40000000861 | 0010 | 5 | 73480671 | RBM1S240901000 | เหล็กเส้นกลม 9มมx10มSR24(รญ)(ม) ตรง | SR24 | 2025-06-24 | 2024-01-01 | 2958465 | 2024-01-01 | 2958465 | 0.17 | 0.19 | 0.48 | 0.022 | 0.023 | 10.0 | 0.487 | 36.0 | 9.04 | 8.86 | 0.25 | 11 | 0 | 0
ผ่านทั้งหมด | ผ่าน | ผ่าน |  |  | 40000000861 | 0010 | 6 | 73480670 | RBM1S240901000 | เหล็กเส้นกลม 9มมx10มSR24(รญ)(ม) ตรง | SR24 | 2025-06-24 | 2024-01-01 | 2958465 | 2024-01-01 | 2958465 | 0.16 | 0.17 | 0.47 | 0.022 | 0.022 | 10.0 | 0.490 | 37.0 | 8.92 | 8.65 | 0.25 | 11 | 0 | 0
ผ่านทั้งหมด | ผ่าน | ผ่าน |  |  | 40000000861 | 0010 | 8 | 73480668 | RBM1S240901000 | เหล็กเส้นกลม 9มมx10มSR24(รญ)(ม) ตรง | SR24 | 2025-06-24 | 2024-01-01 | 2958465 | 2024-01-01 | 2958465 | 0.16 | 0.21 | 0.50 | 0.026 | 0.023 | 10.0 | 0.490 | 35.0 | 9.00 | 8.81 | 0.25 | 11 | 0 | 0
ผ่านทั้งหมด | ผ่าน | ผ่าน |  |  | 40000000861 | 0010 | 9 | 73480667 | RBM1S240901000 | เหล็กเส้นกลม 9มมx10มSR24(รญ)(ม) ตรง | SR24 | 2025-06-24 | 2024-01-01 | 2958465 | 2024-01-01 | 2958465 | 0.17 | 0.22 | 0.48 | 0.015 | 0.016 | 10.0 | 0.490 | 36.0 | 9.08 | 8.88 | 0.25 | 11 | 0 | 0
ผ่านทั้งหมด | ผ่าน | ผ่าน |  |  | 40000000861 | 0010 | 10 | 73480666 | RBM1S240901000 | เหล็กเส้นกลม 9มมx10มSR24(รญ)(ม) ตรง | SR24 | 2025-06-24 | 2024-01-01 | 2958465 | 2024-01-01 | 2958465 | 0.17 | 0.23 | 0.52 | 0.039 | 0.020 | 10.0 | 0.491 | 35.0 | 8.94 | 8.76 | 0.25 | 11 | 0 | 0
ผ่านทั้งหมด | ผ่าน | ผ่าน |  |  | 40000000861 | 0010 | 11 | 73480665 | RBM1S240901000 | เหล็กเส้นกลม 9มมx10มSR24(รญ)(ม) ตรง | SR24 | 2025-06-25 | 2024-01-01 | 2958465 | 2024-01-01 | 2958465 | 0.16 | 0.21 | 0.49 | 0.024 | 0.021 | 10.0 | 0.490 | 36.0 | 9.04 | 8.72 | 0.32 | 11 | 0 | 0
ผ่านทั้งหมด | ผ่าน | ผ่าน |  |  | 40000000861 | 0010 | 13 | 73480658 | RBM1S240901000 | เหล็กเส้นกลม 9มมx10มSR24(รญ)(ม) ตรง | SR24 | 2025-06-25 | 2024-01-01 | 2958465 | 2024-01-01 | 2958465 | 0.17 | 0.2 | 0.47 | 0.018 | 0.025 | 10.0 | 0.490 | 34.0 | 9.05 | 8.76 | 0.29 | 11 | 0 | 0
ผ่านทั้งหมด | ผ่าน | ผ่าน |  |  | 40000000861 | 0010 | 14 | 73480657 | RBM1S240901000 | เหล็กเส้นกลม 9มมx10มSR24(รญ)(ม) ตรง | SR24 | 2025-06-25 | 2024-01-01 | 2958465 | 2024-01-01 | 2958465 | 0.16 | 0.17 | 0.52 | 0.035 | 0.017 | 10.0 | 0.495 | 36.0 | 9.02 | 8.80 | 0.22 | 11 | 0 | 0
ผ่านทั้งหมด | ผ่าน | ผ่าน |  |  | 40000000861 | 0010 | 15 | 73480656 | RBM1S240901000 | เหล็กเส้นกลม 9มมx10มSR24(รญ)(ม) ตรง | SR24 | 2025-06-25 | 2024-01-01 | 2958465 | 2024-01-01 | 2958465 | 0.17 | 0.23 | 0.44 | 0.012 | 0.010 | 10.0 | 0.489 | 38.0 | 9.02 | 8.70 | 0.32 | 11 | 0 | 0
ผ่านทั้งหมด | ผ่าน | ผ่าน |  |  | 40000001021 | 0010 | 1 | 79807075 | RBM1S240901000 | เหล็กเส้นกลม 9มมx10มSR24(รญ)(ม) ตรง | SR24 | 2025-07-15 | 2024-01-01 | 2958465 | 2024-01-01 | 2958465 | 0.17 | 0.18 | 0.56 | 0.009 | 0.025 | 10.0 | 0.494 | 34.0 | 9.10 | 8.90 | 0.32 | 11 | 0 | 0
ผ่านทั้งหมด | ผ่าน | ผ่าน |  |  | 40000001021 | 0010 | 2 | 79807076 | RBM1S240901000 | เหล็กเส้นกลม 9มมx10มSR24(รญ)(ม) ตรง | SR24 | 2025-07-15 | 2024-01-01 | 2958465 | 2024-01-01 | 2958465 | 0.18 | 0.17 | 0.53 | 0.008 | 0.023 | 10.0 | 0.491 | 34.0 | 9.11 | 8.87 | 0.32 | 11 | 0 | 0
ผ่านทั้งหมด | ผ่าน | ผ่าน |  |  | 40000001021 | 0010 | 3 | 79807077 | RBM1S240901000 | เหล็กเส้นกลม 9มมx10มSR24(รญ)(ม) ตรง | SR24 | 2025-07-15 | 2024-01-01 | 2958465 | 2024-01-01 | 2958465 | 0.18 | 0.17 | 0.56 | 0.010 | 0.026 | 10.0 | 0.490 | 35.0 | 9.06 | 8.82 | 0.32 | 11 | 0 | 0
ผ่านทั้งหมด | ผ่าน | ผ่าน |  |  | 40000001021 | 0010 | 4 | 79807078 | RBM1S240901000 | เหล็กเส้นกลม 9มมx10มSR24(รญ)(ม) ตรง | SR24 | 2025-07-15 | 2024-01-01 | 2958465 | 2024-01-01 | 2958465 | 0.19 | 0.17 | 0.56 | 0.009 | 0.026 | 10.0 | 0.487 | 34.0 | 9.07 | 8.86 | 0.32 | 11 | 0 | 0
ผ่านทั้งหมด | ผ่าน | ผ่าน |  |  | 40000001021 | 0010 | 5 | 79807079 | RBM1S240901000 | เหล็กเส้นกลม 9มมx10มSR24(รญ)(ม) ตรง | SR24 | 2025-07-16 | 2024-01-01 | 2958465 | 2024-01-01 | 2958465 | 0.18 | 0.20 | 0.61 | 0.011 | 0.027 | 10.0 | 0.492 | 34.0 | 9.06 | 8.72 | 0.34 | 11 | 0 | 0
ผ่านทั้งหมด | ผ่าน | ผ่าน |  |  | 40000001021 | 0010 | 6 | 79807080 | RBM1S240901000 | เหล็กเส้นกลม 9มมx10มSR24(รญ)(ม) ตรง | SR24 | 2025-07-16 | 2024-01-01 | 2958465 | 2024-01-01 | 2958465 | 0.17 | 0.19 | 0.56 | 0.010 | 0.021 | 10.0 | 0.493 | 32.0 | 9.04 | 8.70 | 0.34 | 11 | 0 | 0
ผ่านทั้งหมด | ผ่าน | ผ่าน |  |  | 40000001021 | 0010 | 7 | 79807081 | RBM1S240901000 | เหล็กเส้นกลม 9มมx10มSR24(รญ)(ม) ตรง | SR24 | 2025-07-16 | 2024-01-01 | 2958465 | 2024-01-01 | 2958465 | 0.19 | 0.18 | 0.58 | 0.011 | 0.026 | 10.0 | 0.490 | 35.0 | 9.02 | 8.74 | 0.28 | 11 | 0 | 0
ผ่านทั้งหมด | ผ่าน | ผ่าน |  |  | 40000001021 | 0010 | 8 | 79807082 | RBM1S240901000 | เหล็กเส้นกลม 9มมx10มSR24(รญ)(ม) ตรง | SR24 | 2025-07-16 | 2024-01-01 | 2958465 | 2024-01-01 | 2958465 | 0.18 | 0.17 | 0.57 | 0.011 | 0.028 | 10.0 | 0.491 | 34.0 | 9.06 | 8.80 | 0.26 | 11 | 0 | 0
ผ่านทั้งหมด | ผ่าน | ผ่าน |  |  | 40000001021 | 0010 | 9 | 79807083 | RBM1S240901000 | เหล็กเส้นกลม 9มมx10มSR24(รญ)(ม) ตรง | SR24 | 2025-07-16 | 2024-01-01 | 2958465 | 2024-01-01 | 2958465 | 0.17 | 0.19 | 0.56 | 0.010 | 0.021 | 10.0 | 0.488 | 33.0 | 9.02 | 8.67 | 0.35 | 11 | 0 | 0
ผ่านทั้งหมด | ผ่าน | ผ่าน |  |  | 40000001021 | 0010 | 10 | 79807084 | RBM1S240901000 | เหล็กเส้นกลม 9มมx10มSR24(รญ)(ม) ตรง | SR24 | 2025-07-16 | 2024-01-01 | 2958465 | 2024-01-01 | 2958465 | 0.19 | 0.18 | 0.58 | 0.011 | 0.026 | 10.0 | 0.487 | 34.0 | 9.01 | 8.66 | 0.35 | 11 | 0 | 0
ผ่านทั้งหมด | ผ่าน | ผ่าน |  |  | 40000001021 | 0010 | 11 | 79807085 | RBM1S240901000 | เหล็กเส้นกลม 9มมx10มSR24(รญ)(ม) ตรง | SR24 | 2025-07-16 | 2024-01-01 | 2958465 | 2024-01-01 | 2958465 | 0.18 | 0.17 | 0.57 | 0.011 | 0.028 | 10.0 | 0.489 | 32.0 | 9.00 | 8.62 | 0.38 | 11 | 0 | 0
ผ่านทั้งหมด | ผ่าน | ผ่าน |  |  | 40000001021 | 0010 | 12 | 79807086 | RBM1S240901000 | เหล็กเส้นกลม 9มมx10มSR24(รญ)(ม) ตรง | SR24 | 2025-07-18 | 2024-01-01 | 2958465 | 2024-01-01 | 2958465 | 0.19 | 0.18 | 0.56 | 0.015 | 0.035 | 10.0 | 0.486 | 34.0 | 9.02 | 8.80 | 0.22 | 11 | 0 | 0
ผ่านทั้งหมด | ผ่าน | ผ่าน |  |  | 40000001021 | 0010 | 13 | 79807087 | RBM1S240901000 | เหล็กเส้นกลม 9มมx10มSR24(รญ)(ม) ตรง | SR24 | 2025-07-18 | 2024-01-01 | 2958465 | 2024-01-01 | 2958465 | 0.20 | 0.19 | 0.60 | 0.014 | 0.030 | 10.0 | 0.487 | 34.0 | 9.04 | 8.81 | 0.23 | 11 | 0 | 0
ผ่านทั้งหมด | ผ่าน | ผ่าน |  |  | 40000001021 | 0010 | 14 | 79807088 | RBM1S240901000 | เหล็กเส้นกลม 9มมx10มSR24(รญ)(ม) ตรง | SR24 | 2025-07-18 | 2024-01-01 | 2958465 | 2024-01-01 | 2958465 | 0.18 | 0.17 | 0.59 | 0.016 | 0.028 | 10.0 | 0.485 | 34.0 | 9.02 | 8.83 | 0.19 | 11 | 0 | 0
ผ่านทั้งหมด | ผ่าน | ผ่าน |  |  | 40000001021 | 0010 | 15 | 79807089 | RBM1S240901000 | เหล็กเส้นกลม 9มมx10มSR24(รญ)(ม) ตรง | SR24 | 2025-07-18 | 2024-01-01 | 2958465 | 2024-01-01 | 2958465 | 0.17 | 0.21 | 0.58 | 0.011 | 0.022 | 10.0 | 0.486 | 34.0 | 9.06 | 8.82 | 0.24 | 11 | 0 | 0
ผ่านทั้งหมด | ผ่าน | ผ่าน |  |  | 40000001021 | 0010 | 16 | 79807090 | RBM1S240901000 | เหล็กเส้นกลม 9มมx10มSR24(รญ)(ม) ตรง | SR24 | 2025-07-19 | 2024-01-01 | 2958465 | 2024-01-01 | 2958465 | 0.18 | 0.20 | 0.61 | 0.011 | 0.027 | 10.0 | 0.487 | 35.0 | 9.00 | 8.71 | 0.29 | 11 | 0 | 0
ผ่านทั้งหมด | ผ่าน | ผ่าน |  |  | 40000001021 | 0010 | 17 | 79807091 | RBM1S240901000 | เหล็กเส้นกลม 9มมx10มSR24(รญ)(ม) ตรง | SR24 | 2025-07-19 | 2024-01-01 | 2958465 | 2024-01-01 | 2958465 | 0.17 | 0.19 | 0.56 | 0.010 | 0.021 | 10.0 | 0.489 | 35.0 | 9.02 | 8.81 | 0.21 | 11 | 0 | 0
ผ่านทั้งหมด | ผ่าน | ผ่าน |  |  | 40000001021 | 0010 | 18 | 79807092 | RBM1S240901000 | เหล็กเส้นกลม 9มมx10มSR24(รญ)(ม) ตรง | SR24 | 2025-07-19 | 2024-01-01 | 2958465 | 2024-01-01 | 2958465 | 0.19 | 0.18 | 0.58 | 0.011 | 0.026 | 10.0 | 0.486 | 34.0 | 9.00 | 8.76 | 0.24 | 11 | 0 | 0
ผ่านทั้งหมด | ผ่าน | ผ่าน |  |  | 40000001021 | 0010 | 19 | 79807093 | RBM1S240901000 | เหล็กเส้นกลม 9มมx10มSR24(รญ)(ม) ตรง | SR24 | 2025-07-19 | 2024-01-01 | 2958465 | 2024-01-01 | 2958465 | 0.18 | 0.17 | 0.57 | 0.011 | 0.028 | 10.0 | 0.487 | 34.0 | 9.01 | 8.73 | 0.28 | 11 | 0 | 0
ผ่านทั้งหมด | ผ่าน | ผ่าน |  |  | 40000001021 | 0010 | 20 | 79807094 | RBM1S240901000 | เหล็กเส้นกลม 9มมx10มSR24(รญ)(ม) ตรง | SR24 | 2025-07-19 | 2024-01-01 | 2958465 | 2024-01-01 | 2958465 | 0.17 | 0.19 | 0.56 | 0.010 | 0.021 | 10.0 | 0.489 | 35.0 | 9.03 | 8.76 | 0.27 | 11 | 0 | 0
ผ่านทั้งหมด | ผ่าน | ผ่าน |  |  | 40000001021 | 0010 | 21 | 79807095 | RBM1S240901000 | เหล็กเส้นกลม 9มมx10มSR24(รญ)(ม) ตรง | SR24 | 2025-07-19 | 2024-01-01 | 2958465 | 2024-01-01 | 2958465 | 0.19 | 0.18 | 0.58 | 0.011 | 0.026 | 10.0 | 0.487 | 35.0 | 9.03 | 8.77 | 0.26 | 11 | 0 | 0
ผ่านทั้งหมด | ผ่าน | ผ่าน |  |  | 40000001021 | 0010 | 22 | 79807096 | RBM1S240901000 | เหล็กเส้นกลม 9มมx10มSR24(รญ)(ม) ตรง | SR24 | 2025-07-19 | 2024-01-01 | 2958465 | 2024-01-01 | 2958465 | 0.18 | 0.17 | 0.57 | 0.011 | 0.028 | 10.0 | 0.490 | 34.0 | 9.01 | 8.69 | 0.32 | 11 | 0 | 0
ผ่านทั้งหมด | ผ่าน | ผ่าน |  |  | 40000001021 | 0010 | 23 | 79807097 | RBM1S240901000 | เหล็กเส้นกลม 9มมx10มSR24(รญ)(ม) ตรง | SR24 | 2025-07-21 | 2024-01-01 | 2958465 | 2024-01-01 | 2958465 | 0.16 | 0.17 | 0.51 | 0.009 | 0.029 | 10.0 | 0.490 | 33.0 | 9.06 | 8.70 | 0.36 | 11 | 0 | 0
ผ่านทั้งหมด | ผ่าน | ผ่าน |  |  | 40000001021 | 0010 | 24 | 79807098 | RBM1S240901000 | เหล็กเส้นกลม 9มมx10มSR24(รญ)(ม) ตรง | SR24 | 2025-07-21 | 2024-01-01 | 2958465 | 2024-01-01 | 2958465 | 0.17 | 0.18 | 0.52 | 0.009 | 0.027 | 10.0 | 0.490 | 34.0 | 8.95 | 8.60 | 0.35 | 11 | 0 | 0
ผ่านทั้งหมด | ผ่าน | ผ่าน |  |  | 40000001021 | 0010 | 25 | 79807099 | RBM1S240901000 | เหล็กเส้นกลม 9มมx10มSR24(รญ)(ม) ตรง | SR24 | 2025-07-21 | 2024-01-01 | 2958465 | 2024-01-01 | 2958465 | 0.19 | 0.16 | 0.53 | 0.009 | 0.025 | 10.0 | 0.493 | 34.0 | 9.02 | 8.79 | 0.23 | 11 | 0 | 0
ผ่านทั้งหมด | ผ่าน | ผ่าน |  |  | 40000001021 | 0010 | 26 | 79807100 | RBM1S240901000 | เหล็กเส้นกลม 9มมx10มSR24(รญ)(ม) ตรง | SR24 | 2025-07-21 | 2024-01-01 | 2958465 | 2024-01-01 | 2958465 | 0.17 | 0.19 | 0.54 | 0.007 | 0.025 | 10.0 | 0.491 | 34.0 | 9.06 | 8.77 | 0.29 | 11 | 0 | 0
ผ่านทั้งหมด | ผ่าน | ผ่าน |  |  | 40000001021 | 0010 | 27 | 79807101 | RBM1S240901000 | เหล็กเส้นกลม 9มมx10มSR24(รญ)(ม) ตรง | SR24 | 2025-07-21 | 2024-01-01 | 2958465 | 2024-01-01 | 2958465 | 0.16 | 0.18 | 0.55 | 0.008 | 0.028 | 10.0 | 0.490 | 34.0 | 9.02 | 8.72 | 0.30 | 11 | 0 | 0
ผ่านทั้งหมด | ผ่าน | ผ่าน |  |  | 40000001021 | 0010 | 28 | 79807102 | RBM1S240901000 | เหล็กเส้นกลม 9มมx10มSR24(รญ)(ม) ตรง | SR24 | 2025-07-21 | 2024-01-01 | 2958465 | 2024-01-01 | 2958465 | 0.19 | 0.17 | 0.57 | 0.009 | 0.027 | 10.0 | 0.489 | 34.0 | 9.01 | 8.83 | 0.18 | 11 | 0 | 0
ผ่านทั้งหมด | ผ่าน | ผ่าน |  |  | 40000001021 | 0010 | 29 | 79807103 | RBM1S240901000 | เหล็กเส้นกลม 9มมx10มSR24(รญ)(ม) ตรง | SR24 | 2025-07-21 | 2024-01-01 | 2958465 | 2024-01-01 | 2958465 | 0.15 | 0.20 | 0.55 | 0.010 | 0.022 | 10.0 | 0.490 | 33.0 | 9.06 | 8.76 | 0.30 | 11 | 0 | 0
ผ่านทั้งหมด | ผ่าน | ผ่าน |  |  | 40000001021 | 0010 | 30 | 79807104 | RBM1S240901000 | เหล็กเส้นกลม 9มมx10มSR24(รญ)(ม) ตรง | SR24 | 2025-07-21 | 2024-01-01 | 2958465 | 2024-01-01 | 2958465 | 0.16 | 0.18 | 0.58 | 0.010 | 0.022 | 10.0 | 0.492 | 34.0 | 9.06 | 8.79 | 0.27 | 11 | 0 | 0
ผ่านทั้งหมด | ผ่าน | ผ่าน |  |  | 40000001021 | 0010 | 31 | 79807105 | RBM1S240901000 | เหล็กเส้นกลม 9มมx10มSR24(รญ)(ม) ตรง | SR24 | 2025-07-21 | 2024-01-01 | 2958465 | 2024-01-01 | 2958465 | 0.17 | 0.16 | 0.55 | 0.009 | 0.025 | 10.0 | 0.495 | 34.0 | 9.08 | 8.80 | 0.28 | 11 | 0 | 0
ผ่านทั้งหมด | ผ่าน | ผ่าน |  |  | 40000001021 | 0010 | 32 | 79807106 | RBM1S240901000 | เหล็กเส้นกลม 9มมx10มSR24(รญ)(ม) ตรง | SR24 | 2025-07-21 | 2024-01-01 | 2958465 | 2024-01-01 | 2958465 | 0.17 | 0.17 | 0.56 | 0.009 | 0.024 | 10.0 | 0.488 | 35.0 | 9.02 | 8.72 | 0.30 | 11 | 0 | 0
ผ่านทั้งหมด | ผ่าน | ผ่าน |  |  | 40000001021 | 0010 | 33 | 79807107 | RBM1S240901000 | เหล็กเส้นกลม 9มมx10มSR24(รญ)(ม) ตรง | SR24 | 2025-07-21 | 2024-01-01 | 2958465 | 2024-01-01 | 2958465 | 0.16 | 0.17 | 0.54 | 0.009 | 0.023 | 10.0 | 0.488 | 34.0 | 9.02 | 8.76 | 0.26 | 11 | 0 | 0
ผ่านทั้งหมด | ผ่าน | ผ่าน |  |  | 40000001021 | 0010 | 34 | 79807108 | RBM1S240901000 | เหล็กเส้นกลม 9มมx10มSR24(รญ)(ม) ตรง | SR24 | 2025-07-21 | 2024-01-01 | 2958465 | 2024-01-01 | 2958465 | 0.16 | 0.16 | 0.57 | 0.009 | 0.025 | 10.0 | 0.492 | 35.0 | 9.06 | 8.74 | 0.32 | 11 | 0 | 0
ผ่านทั้งหมด | ผ่าน | ผ่าน |  |  | 40000001021 | 0010 | 35 | 79807109 | RBM1S240901000 | เหล็กเส้นกลม 9มมx10มSR24(รญ)(ม) ตรง | SR24 | 2025-07-21 | 2024-01-01 | 2958465 | 2024-01-01 | 2958465 | 0.16 | 0.15 | 0.53 | 0.008 | 0.027 | 10.0 | 0.490 | 35.0 | 9.03 | 8.75 | 0.28 | 11 | 0 | 0
ผ่านทั้งหมด | ผ่าน | ผ่าน |  |  | 40000001021 | 0010 | 36 | 79807110 | RBM1S240901000 | เหล็กเส้นกลม 9มมx10มSR24(รญ)(ม) ตรง | SR24 | 2025-07-21 | 2024-01-01 | 2958465 | 2024-01-01 | 2958465 | 0.16 | 0.15 | 0.51 | 0.010 | 0.025 | 10.0 | 0.491 | 35.0 | 9.03 | 8.73 | 0.30 | 11 | 0 | 0
ผ่านทั้งหมด | ผ่าน | ผ่าน |  |  | 40000001021 | 0010 | 37 | 79807111 | RBM1S240901000 | เหล็กเส้นกลม 9มมx10มSR24(รญ)(ม) ตรง | SR24 | 2025-07-21 | 2024-01-01 | 2958465 | 2024-01-01 | 2958465 | 0.19 | 0.19 | 0.56 | 0.009 | 0.025 | 10.0 | 0.491 | 34.0 | 9.04 | 8.76 | 0.28 | 11 | 0 | 0
ผ่านทั้งหมด | ผ่าน | ผ่าน |  |  | 40000001021 | 0010 | 38 | 79807112 | RBM1S240901000 | เหล็กเส้นกลม 9มมx10มSR24(รญ)(ม) ตรง | SR24 | 2025-07-21 | 2024-01-01 | 2958465 | 2024-01-01 | 2958465 | 0.17 | 0.19 | 0.54 | 0.008 | 0.025 | 10.0 | 0.493 | 35.0 | 9.03 | 8.76 | 0.27 | 11 | 0 | 0
ผ่านทั้งหมด | ผ่าน | ผ่าน |  |  | 40000001021 | 0010 | 39 | 79807114 | RBM1S240901000 | เหล็กเส้นกลม 9มมx10มSR24(รญ)(ม) ตรง | SR24 | 2025-07-22 | 2024-01-01 | 2958465 | 2024-01-01 | 2958465 | 0.18 | 0.18 | 0.53 | 0.009 | 0.026 | 10.0 | 0.491 | 32.0 | 9.06 | 8.79 | 0.27 | 11 | 0 | 0
ผ่านทั้งหมด | ผ่าน | ผ่าน |  |  | 40000001021 | 0010 | 40 | 79807126 | RBM1S240901000 | เหล็กเส้นกลม 9มมx10มSR24(รญ)(ม) ตรง | SR24 | 2025-07-22 | 2024-01-01 | 2958465 | 2024-01-01 | 2958465 | 0.16 | 0.19 | 0.56 | 0.013 | 0.019 | 10.0 | 0.489 | 32.0 | 9.04 | 8.73 | 0.31 | 11 | 0 | 0
ผ่านทั้งหมด | ผ่าน | ผ่าน |  |  | 40000001021 | 0010 | 41 | 79807127 | RBM1S240901000 | เหล็กเส้นกลม 9มมx10มSR24(รญ)(ม) ตรง | SR24 | 2025-07-22 | 2024-01-01 | 2958465 | 2024-01-01 | 2958465 | 0.15 | 0.19 | 0.60 | 0.008 | 0.020 | 10.0 | 0.492 | 31.0 | 9.03 | 8.70 | 0.33 | 11 | 0 | 0
ผ่านทั้งหมด | ผ่าน | ผ่าน |  |  | 40000001021 | 0010 | 42 | 79807128 | RBM1S240901000 | เหล็กเส้นกลม 9มมx10มSR24(รญ)(ม) ตรง | SR24 | 2025-07-22 | 2024-01-01 | 2958465 | 2024-01-01 | 2958465 | 0.18 | 0.17 | 0.60 | 0.010 | 0.021 | 10.0 | 0.490 | 34.0 | 9.20 | 8.74 | 0.46 | 11 | 0 | 0
ผ่านทั้งหมด | ผ่าน | ผ่าน |  |  | 40000001021 | 0010 | 43 | 79807129 | RBM1S240901000 | เหล็กเส้นกลม 9มมx10มSR24(รญ)(ม) ตรง | SR24 | 2025-07-22 | 2024-01-01 | 2958465 | 2024-01-01 | 2958465 | 0.16 | 0.19 | 0.58 | 0.010 | 0.024 | 10.0 | 0.489 | 33.0 | 9.02 | 8.70 | 0.32 | 11 | 0 | 0
ผ่านทั้งหมด | ผ่าน | ผ่าน |  |  | 40000001021 | 0010 | 44 | 79807130 | RBM1S240901000 | เหล็กเส้นกลม 9มมx10มSR24(รญ)(ม) ตรง | SR24 | 2025-07-22 | 2024-01-01 | 2958465 | 2024-01-01 | 2958465 | 0.19 | 0.16 | 0.54 | 0.010 | 0.019 | 10.0 | 0.488 | 33.0 | 9.03 | 8.71 | 0.32 | 11 | 0 | 0
ผ่านทั้งหมด | ผ่าน | ผ่าน |  |  | 40000001021 | 0010 | 45 | 79807131 | RBM1S240901000 | เหล็กเส้นกลม 9มมx10มSR24(รญ)(ม) ตรง | SR24 | 2025-07-22 | 2024-01-01 | 2958465 | 2024-01-01 | 2958465 | 0.20 | 0.16 | 0.54 | 0.008 | 0.017 | 10.0 | 0.492 | 31.0 | 9.06 | 8.70 | 0.36 | 11 | 0 | 0
ผ่านทั้งหมด | ผ่าน | ผ่าน |  |  | 40000001021 | 0010 | 46 | 79807132 | RBM1S240901000 | เหล็กเส้นกลม 9มมx10มSR24(รญ)(ม) ตรง | SR24 | 2025-07-23 | 2024-01-01 | 2958465 | 2024-01-01 | 2958465 | 0.20 | 0.20 | 0.61 | 0.009 | 0.022 | 10.0 | 0.491 | 31.0 | 9.02 | 8.69 | 0.33 | 11 | 0 | 0
ผ่านทั้งหมด | ผ่าน | ผ่าน |  |  | 40000001021 | 0010 | 47 | 79807133 | RBM1S240901000 | เหล็กเส้นกลม 9มมx10มSR24(รญ)(ม) ตรง | SR24 | 2025-07-23 | 2024-01-01 | 2958465 | 2024-01-01 | 2958465 | 0.19 | 0.18 | 0.54 | 0.008 | 0.023 | 10.0 | 0.494 | 32.0 | 9.04 | 8.70 | 0.34 | 11 | 0 | 0
ผ่านทั้งหมด | ผ่าน | ผ่าน |  |  | 40000001021 | 0010 | 48 | 79807134 | RBM1S240901000 | เหล็กเส้นกลม 9มมx10มSR24(รญ)(ม) ตรง | SR24 | 2025-07-23 | 2024-01-01 | 2958465 | 2024-01-01 | 2958465 | 0.18 | 0.17 | 0.53 | 0.007 | 0.025 | 10.0 | 0.489 | 33.0 | 9.05 | 8.70 | 0.35 | 11 | 0 | 0
ผ่านทั้งหมด | ผ่าน | ผ่าน |  |  | 40000001021 | 0010 | 49 | 79807135 | RBM1S240901000 | เหล็กเส้นกลม 9มมx10มSR24(รญ)(ม) ตรง | SR24 | 2025-07-23 | 2024-01-01 | 2958465 | 2024-01-01 | 2958465 | 0.19 | 0.18 | 0.52 | 0.009 | 0.023 | 10.0 | 0.491 | 32.0 | 9.07 | 8.71 | 0.36 | 11 | 0 | 0
ผ่านทั้งหมด | ผ่าน | ผ่าน |  |  | 40000001021 | 0010 | 50 | 79807144 | RBM1S240901000 | เหล็กเส้นกลม 9มมx10มSR24(รญ)(ม) ตรง | SR24 | 2025-07-23 | 2024-01-01 | 2958465 | 2024-01-01 | 2958465 | 0.17 | 0.16 | 0.55 | 0.009 | 0.021 | 10.0 | 0.489 | 31.0 | 9.04 | 8.70 | 0.34 | 11 | 0 | 0
ผ่านทั้งหมด | ผ่าน | ผ่าน |  |  | 40000001021 | 0010 | 51 | 79807145 | RBM1S240901000 | เหล็กเส้นกลม 9มมx10มSR24(รญ)(ม) ตรง | SR24 | 2025-07-23 | 2024-01-01 | 2958465 | 2024-01-01 | 2958465 | 0.16 | 0.15 | 0.56 | 0.009 | 0.025 | 10.0 | 0.486 | 30.0 | 9.02 | 8.71 | 0.31 | 11 | 0 | 0
ผ่านทั้งหมด | ผ่าน | ผ่าน |  |  | 40000001021 | 0010 | 52 | 79807146 | RBM1S240901000 | เหล็กเส้นกลม 9มมx10มSR24(รญ)(ม) ตรง | SR24 | 2025-07-23 | 2024-01-01 | 2958465 | 2024-01-01 | 2958465 | 0.15 | 0.16 | 0.56 | 0.011 | 0.021 | 10.0 | 0.489 | 32.0 | 9.02 | 8.70 | 0.32 | 11 | 0 | 0
ผ่านทั้งหมด | ผ่าน | ผ่าน |  |  | 40000001021 | 0010 | 53 | 79808141 | RBM1S240901000 | เหล็กเส้นกลม 9มมx10มSR24(รญ)(ม) ตรง | SR24 | 2025-08-25 | 2024-01-01 | 2958465 | 2024-01-01 | 2958465 | 0.16 | 0.17 | 0.57 | 0.008 | 0.019 | 10.0 | 0.488 | 32.0 | 9.10 | 8.81 | 0.29 | 11 | 0 | 0
ผ่านทั้งหมด | ผ่าน | ผ่าน |  |  | 40000001021 | 0010 | 54 | 79808142 | RBM1S240901000 | เหล็กเส้นกลม 9มมx10มSR24(รญ)(ม) ตรง | SR24 | 2025-08-25 | 2024-01-01 | 2958465 | 2024-01-01 | 2958465 | 0.19 | 0.18 | 0.62 | 0.008 | 0.019 | 10.0 | 0.491 | 32.0 | 9.11 | 8.79 | 0.32 | 11 | 0 | 0
ผ่านทั้งหมด | ผ่าน | ผ่าน |  |  | 40000001021 | 0010 | 55 | 79808143 | RBM1S240901000 | เหล็กเส้นกลม 9มมx10มSR24(รญ)(ม) ตรง | SR24 | 2025-08-25 | 2024-01-01 | 2958465 | 2024-01-01 | 2958465 | 0.16 | 0.20 | 0.61 | 0.007 | 0.016 | 10.0 | 0.489 | 31.0 | 9.12 | 8.78 | 0.34 | 11 | 0 | 0
ผ่านทั้งหมด | ผ่าน | ผ่าน |  |  | 40000001021 | 0010 | 56 | 79808144 | RBM1S240901000 | เหล็กเส้นกลม 9มมx10มSR24(รญ)(ม) ตรง | SR24 | 2025-08-25 | 2024-01-01 | 2958465 | 2024-01-01 | 2958465 | 0.18 | 0.17 | 0.55 | 0.007 | 0.018 | 10.0 | 0.491 | 31.0 | 9.10 | 8.79 | 0.31 | 11 | 0 | 0
ผ่านทั้งหมด | ผ่าน | ผ่าน |  |  | 40000001021 | 0010 | 57 | 79808145 | RBM1S240901000 | เหล็กเส้นกลม 9มมx10มSR24(รญ)(ม) ตรง | SR24 | 2025-08-25 | 2024-01-01 | 2958465 | 2024-01-01 | 2958465 | 0.17 | 0.20 | 0.58 | 0.007 | 0.022 | 10.0 | 0.490 | 31.0 | 9.07 | 8.80 | 0.27 | 11 | 0 | 0
ผ่านทั้งหมด | ผ่าน | ผ่าน |  |  | 40000001021 | 0010 | 58 | 79808146 | RBM1S240901000 | เหล็กเส้นกลม 9มมx10มSR24(รญ)(ม) ตรง | SR24 | 2025-08-25 | 2024-01-01 | 2958465 | 2024-01-01 | 2958465 | 0.15 | 0.18 | 0.62 | 0.007 | 0.026 | 10.0 | 0.489 | 31.0 | 9.09 | 8.79 | 0.30 | 11 | 0 | 0
ผ่านทั้งหมด | ผ่าน | ผ่าน |  |  | 40000001021 | 0010 | 59 | 79808147 | RBM1S240901000 | เหล็กเส้นกลม 9มมx10มSR24(รญ)(ม) ตรง | SR24 | 2025-08-25 | 2024-01-01 | 2958465 | 2024-01-01 | 2958465 | 0.15 | 0.20 | 0.63 | 0.008 | 0.023 | 10.0 | 0.489 | 31.0 | 9.06 | 8.81 | 0.25 | 11 | 0 | 0
ผ่านทั้งหมด | ผ่าน | ผ่าน |  |  | 40000001021 | 0010 | 60 | 79808148 | RBM1S240901000 | เหล็กเส้นกลม 9มมx10มSR24(รญ)(ม) ตรง | SR24 | 2025-08-25 | 2024-01-01 | 2958465 | 2024-01-01 | 2958465 | 0.17 | 0.19 | 0.61 | 0.007 | 0.022 | 10.0 | 0.490 | 30.0 | 9.09 | 8.81 | 0.28 | 11 | 0 | 0
ผ่านทั้งหมด | ผ่าน | ผ่าน |  |  | 40000001021 | 0010 | 61 | 79808149 | RBM1S240901000 | เหล็กเส้นกลม 9มมx10มSR24(รญ)(ม) ตรง | SR24 | 2025-08-25 | 2024-01-01 | 2958465 | 2024-01-01 | 2958465 | 0.19 | 0.18 | 0.56 | 0.007 | 0.025 | 10.0 | 0.486 | 33.0 | 9.06 | 8.69 | 0.37 | 11 | 0 | 0
ผ่านทั้งหมด | ผ่าน | ผ่าน |  |  | 40000001021 | 0010 | 62 | 79808150 | RBM1S240901000 | เหล็กเส้นกลม 9มมx10มSR24(รญ)(ม) ตรง | SR24 | 2025-08-25 | 2024-01-01 | 2958465 | 2024-01-01 | 2958465 | 0.18 | 0.19 | 0.60 | 0.007 | 0.021 | 10.0 | 0.489 | 32.0 | 9.08 | 8.70 | 0.38 | 11 | 0 | 0
ผ่านทั้งหมด | ผ่าน | ผ่าน |  |  | 40000001021 | 0010 | 63 | 79808151 | RBM1S240901000 | เหล็กเส้นกลม 9มมx10มSR24(รญ)(ม) ตรง | SR24 | 2025-08-25 | 2024-01-01 | 2958465 | 2024-01-01 | 2958465 | 0.17 | 0.18 | 0.58 | 0.006 | 0.022 | 10.0 | 0.485 | 31.0 | 9.11 | 8.73 | 0.38 | 11 | 0 | 0
ผ่านทั้งหมด | ผ่าน | ผ่าน |  |  | 40000001021 | 0010 | 64 | 79808152 | RBM1S240901000 | เหล็กเส้นกลม 9มมx10มSR24(รญ)(ม) ตรง | SR24 | 2025-08-25 | 2024-01-01 | 2958465 | 2024-01-01 | 2958465 | 0.17 | 0.23 | 0.65 | 0.009 | 0.022 | 10.0 | 0.488 | 33.0 | 9.08 | 8.80 | 0.28 | 11 | 0 | 0
ผ่านทั้งหมด | ผ่าน | ผ่าน |  |  | 40000001021 | 0010 | 65 | 79808153 | RBM1S240901000 | เหล็กเส้นกลม 9มมx10มSR24(รญ)(ม) ตรง | SR24 | 2025-08-25 | 2024-01-01 | 2958465 | 2024-01-01 | 2958465 | 0.16 | 0.18 | 0.60 | 0.007 | 0.021 | 10.0 | 0.490 | 31.0 | 9.06 | 8.79 | 0.27 | 11 | 0 | 0
ผ่านทั้งหมด | ผ่าน | ผ่าน |  |  | 40000001021 | 0010 | 66 | 79808154 | RBM1S240901000 | เหล็กเส้นกลม 9มมx10มSR24(รญ)(ม) ตรง | SR24 | 2025-08-25 | 2024-01-01 | 2958465 | 2024-01-01 | 2958465 | 0.17 | 0.18 | 0.61 | 0.008 | 0.022 | 10.0 | 0.489 | 31.0 | 9.03 | 8.76 | 0.27 | 11 | 0 | 0
ผ่านทั้งหมด | ผ่าน | ผ่าน |  |  | 40000001021 | 0010 | 67 | 79808155 | RBM1S240901000 | เหล็กเส้นกลม 9มมx10มSR24(รญ)(ม) ตรง | SR24 | 2025-08-25 | 2024-01-01 | 2958465 | 2024-01-01 | 2958465 | 0.16 | 0.21 | 0.62 | 0.010 | 0.024 | 10.0 | 0.489 | 31.0 | 9.07 | 8.83 | 0.24 | 11 | 0 | 0
ผ่านทั้งหมด | ผ่าน | ผ่าน |  |  | 40000001021 | 0010 | 68 | 79808156 | RBM1S240901000 | เหล็กเส้นกลม 9มมx10มSR24(รญ)(ม) ตรง | SR24 | 2025-08-25 | 2024-01-01 | 2958465 | 2024-01-01 | 2958465 | 0.19 | 0.19 | 0.62 | 0.008 | 0.020 | 10.0 | 0.488 | 31.0 | 9.03 | 8.77 | 0.26 | 11 | 0 | 0
ผ่านทั้งหมด | ผ่าน | ผ่าน |  |  | 40000001021 | 0010 | 69 | 79808157 | RBM1S240901000 | เหล็กเส้นกลม 9มมx10มSR24(รญ)(ม) ตรง | SR24 | 2025-08-25 | 2024-01-01 | 2958465 | 2024-01-01 | 2958465 | 0.16 | 0.18 | 0.62 | 0.009 | 0.025 | 10.0 | 0.489 | 30.0 | 9.06 | 8.87 | 0.19 | 11 | 0 | 0
ผ่านทั้งหมด | ผ่าน | ผ่าน |  |  | 40000001021 | 0010 | 70 | 79808158 | RBM1S240901000 | เหล็กเส้นกลม 9มมx10มSR24(รญ)(ม) ตรง | SR24 | 2025-08-25 | 2024-01-01 | 2958465 | 2024-01-01 | 2958465 | 0.17 | 0.21 | 0.62 | 0.009 | 0.024 | 10.0 | 0.488 | 30.0 | 9.03 | 8.79 | 0.24 | 11 | 0 | 0
ผ่านทั้งหมด | ผ่าน | ผ่าน |  |  | 40000001021 | 0010 | 71 | 79808159 | RBM1S240901000 | เหล็กเส้นกลม 9มมx10มSR24(รญ)(ม) ตรง | SR24 | 2025-08-25 | 2024-01-01 | 2958465 | 2024-01-01 | 2958465 | 0.19 | 0.21 | 0.64 | 0.008 | 0.022 | 10.0 | 0.488 | 31.0 | 9.03 | 8.77 | 0.26 | 11 | 0 | 0
ผ่านทั้งหมด | ผ่าน | ผ่าน |  |  | 40000001021 | 0010 | 72 | 79808160 | RBM1S240901000 | เหล็กเส้นกลม 9มมx10มSR24(รญ)(ม) ตรง | SR24 | 2025-08-25 | 2024-01-01 | 2958465 | 2024-01-01 | 2958465 | 0.19 | 0.20 | 0.62 | 0.009 | 0.020 | 10.0 | 0.490 | 32.0 | 9.08 | 8.78 | 0.30 | 11 | 0 | 0
ผ่านทั้งหมด | ผ่าน | ผ่าน |  |  | 40000001021 | 0010 | 73 | 79808161 | RBM1S240901000 | เหล็กเส้นกลม 9มมx10มSR24(รญ)(ม) ตรง | SR24 | 2025-08-25 | 2024-01-01 | 2958465 | 2024-01-01 | 2958465 | 0.18 | 0.21 | 0.62 | 0.011 | 0.022 | 10.0 | 0.488 | 31.0 | 9.06 | 8.76 | 0.30 | 11 | 0 | 0
ผ่านทั้งหมด | ผ่าน | ผ่าน |  |  | 40000001021 | 0010 | 74 | 79808163 | RBM1S240901000 | เหล็กเส้นกลม 9มมx10มSR24(รญ)(ม) ตรง | SR24 | 2025-08-25 | 2024-01-01 | 2958465 | 2024-01-01 | 2958465 | 0.18 | 0.23 | 0.61 | 0.006 | 0.017 | 10.0 | 0.489 | 31.0 | 9.05 | 8.74 | 0.31 | 11 | 0 | 0
ผ่านทั้งหมด | ผ่าน | ผ่าน |  |  | 40000001021 | 0010 | 75 | 79808164 | RBM1S240901000 | เหล็กเส้นกลม 9มมx10มSR24(รญ)(ม) ตรง | SR24 | 2025-08-25 | 2024-01-01 | 2958465 | 2024-01-01 | 2958465 | 0.16 | 0.20 | 0.56 | 0.006 | 0.017 | 10.0 | 0.487 | 32.0 | 9.08 | 8.75 | 0.33 | 11 | 0 | 0
ผ่านทั้งหมด | ผ่าน | ผ่าน |  |  | 40000001021 | 0010 | 76 | 79808165 | RBM1S240901000 | เหล็กเส้นกลม 9มมx10มSR24(รญ)(ม) ตรง | SR24 | 2025-08-25 | 2024-01-01 | 2958465 | 2024-01-01 | 2958465 | 0.18 | 0.19 | 0.59 | 0.007 | 0.017 | 10.0 | 0.489 | 30.0 | 9.05 | 8.74 | 0.31 | 11 | 0 | 0
ผ่านทั้งหมด | ผ่าน | ผ่าน |  |  | 40000001021 | 0010 | 77 | 79808166 | RBM1S240901000 | เหล็กเส้นกลม 9มมx10มSR24(รญ)(ม) ตรง | SR24 | 2025-08-25 | 2024-01-01 | 2958465 | 2024-01-01 | 2958465 | 0.18 | 0.17 | 0.54 | 0.007 | 0.019 | 10.0 | 0.488 | 31.0 | 9.06 | 8.77 | 0.29 | 11 | 0 | 0
ผ่านทั้งหมด | ผ่าน | ผ่าน |  |  | 40000001021 | 0010 | 78 | 79808167 | RBM1S240901000 | เหล็กเส้นกลม 9มมx10มSR24(รญ)(ม) ตรง | SR24 | 2025-08-25 | 2024-01-01 | 2958465 | 2024-01-01 | 2958465 | 0.17 | 0.20 | 0.60 | 0.007 | 0.019 | 10.0 | 0.488 | 31.0 | 9.07 | 8.79 | 0.28 | 11 | 0 | 0
ผ่านทั้งหมด | ผ่าน | ผ่าน |  |  | 40000001021 | 0010 | 79 | 79808168 | RBM1S240901000 | เหล็กเส้นกลม 9มมx10มSR24(รญ)(ม) ตรง | SR24 | 2025-08-25 | 2024-01-01 | 2958465 | 2024-01-01 | 2958465 | 0.19 | 0.22 | 0.64 | 0.007 | 0.017 | 10.0 | 0.489 | 30.0 | 9.05 | 8.80 | 0.25 | 11 | 0 | 0
ผ่านทั้งหมด | ผ่าน | ผ่าน |  |  | 40000001021 | 0010 | 80 | 79808169 | RBM1S240901000 | เหล็กเส้นกลม 9มมx10มSR24(รญ)(ม) ตรง | SR24 | 2025-08-25 | 2024-01-01 | 2958465 | 2024-01-01 | 2958465 | 0.17 | 0.18 | 0.54 | 0.006 | 0.019 | 10.0 | 0.488 | 31.0 | 9.08 | 8.78 | 0.30 | 11 | 0 | 0
ผ่านทั้งหมด | ผ่าน | ผ่าน |  |  | 40000001021 | 0010 | 81 | 79808170 | RBM1S240901000 | เหล็กเส้นกลม 9มมx10มSR24(รญ)(ม) ตรง | SR24 | 2025-08-25 | 2024-01-01 | 2958465 | 2024-01-01 | 2958465 | 0.17 | 0.18 | 0.59 | 0.006 | 0.019 | 10.0 | 0.489 | 31.0 | 9.05 | 8.74 | 0.31 | 11 | 0 | 0
ผ่านทั้งหมด | ผ่าน | ผ่าน |  |  | 40000001021 | 0010 | 82 | 79808171 | RBM1S240901000 | เหล็กเส้นกลม 9มมx10มSR24(รญ)(ม) ตรง | SR24 | 2025-08-25 | 2024-01-01 | 2958465 | 2024-01-01 | 2958465 | 0.19 | 0.23 | 0.59 | 0.007 | 0.020 | 10.0 | 0.489 | 32.0 | 9.06 | 8.79 | 0.27 | 11 | 0 | 0
ผ่านทั้งหมด | ผ่าน | ผ่าน |  |  | 40000001129 | 0010 | 1 | 79908130 | RBM1S240901000 | เหล็กเส้นกลม 9มมx10มSR24(รญ)(ม) ตรง | SR24 | 2025-08-21 | 2024-01-01 | 2958465 | 2024-01-01 | 2958465 | 0.17 | 0.19 | 0.61 | 0.008 | 0.023 | 10.0 | 0.495 | 30.0 | 9.08 | 8.78 | 0.30 | 11 | 0 | 0
ผ่านทั้งหมด | ผ่าน | ผ่าน |  |  | 40000001129 | 0010 | 2 | 79908131 | RBM1S240901000 | เหล็กเส้นกลม 9มมx10มSR24(รญ)(ม) ตรง | SR24 | 2025-08-21 | 2024-01-01 | 2958465 | 2024-01-01 | 2958465 | 0.18 | 0.21 | 0.60 | 0.008 | 0.019 | 10.0 | 0.492 | 29.0 | 9.02 | 8.80 | 0.22 | 11 | 0 | 0
ผ่านทั้งหมด | ผ่าน | ผ่าน |  |  | 40000001129 | 0010 | 3 | 79908132 | RBM1S240901000 | เหล็กเส้นกลม 9มมx10มSR24(รญ)(ม) ตรง | SR24 | 2025-08-21 | 2024-01-01 | 2958465 | 2024-01-01 | 2958465 | 0.16 | 0.20 | 0.61 | 0.007 | 0.016 | 10.0 | 0.492 | 29.0 | 9.03 | 8.83 | 0.20 | 11 | 0 | 0
ผ่านทั้งหมด | ผ่าน | ผ่าน |  |  | 40000001129 | 0010 | 4 | 79908133 | RBM1S240901000 | เหล็กเส้นกลม 9มมx10มSR24(รญ)(ม) ตรง | SR24 | 2025-08-21 | 2024-01-01 | 2958465 | 2024-01-01 | 2958465 | 0.18 | 0.17 | 0.55 | 0.007 | 0.018 | 10.0 | 0.491 | 29.0 | 9.07 | 8.84 | 0.23 | 11 | 0 | 0
ผ่านทั้งหมด | ผ่าน | ผ่าน |  |  | 40000001129 | 0010 | 5 | 79908134 | RBM1S240901000 | เหล็กเส้นกลม 9มมx10มSR24(รญ)(ม) ตรง | SR24 | 2025-08-21 | 2024-01-01 | 2958465 | 2024-01-01 | 2958465 | 0.16 | 0.20 | 0.61 | 0.007 | 0.016 | 10.0 | 0.491 | 29.0 | 9.02 | 8.80 | 0.22 | 11 | 0 | 0
ผ่านทั้งหมด | ผ่าน | ผ่าน |  |  | 40000001129 | 0010 | 6 | 79908135 | RBM1S240901000 | เหล็กเส้นกลม 9มมx10มSR24(รญ)(ม) ตรง | SR24 | 2025-08-22 | 2024-01-01 | 2958465 | 2024-01-01 | 2958465 | 0.18 | 0.17 | 0.55 | 0.007 | 0.018 | 10.0 | 0.490 | 31.0 | 9.02 | 8.78 | 0.24 | 11 | 0 | 0
ผ่านทั้งหมด | ผ่าน | ผ่าน |  |  | 40000001129 | 0010 | 7 | 79908136 | RBM1S240901000 | เหล็กเส้นกลม 9มมx10มSR24(รญ)(ม) ตรง | SR24 | 2025-08-22 | 2024-01-01 | 2958465 | 2024-01-01 | 2958465 | 0.17 | 0.20 | 0.58 | 0.007 | 0.022 | 10.0 | 0.492 | 31.0 | 9.04 | 8.80 | 0.24 | 11 | 0 | 0
ผ่านทั้งหมด | ผ่าน | ผ่าน |  |  | 40000001129 | 0010 | 8 | 79908137 | RBM1S240901000 | เหล็กเส้นกลม 9มมx10มSR24(รญ)(ม) ตรง | SR24 | 2025-08-22 | 2024-01-01 | 2958465 | 2024-01-01 | 2958465 | 0.15 | 0.18 | 0.62 | 0.007 | 0.026 | 10.0 | 0.491 | 32.0 | 9.01 | 8.79 | 0.22 | 11 | 0 | 0
ผ่านทั้งหมด | ผ่าน | ผ่าน |  |  | 40000001129 | 0010 | 9 | 79908138 | RBM1S240901000 | เหล็กเส้นกลม 9มมx10มSR24(รญ)(ม) ตรง | SR24 | 2025-08-22 | 2024-01-01 | 2958465 | 2024-01-01 | 2958465 | 0.14 | 0.20 | 0.64 | 0.007 | 0.024 | 10.0 | 0.490 | 30.0 | 9.03 | 8.79 | 0.24 | 11 | 0 | 0
ผ่านทั้งหมด | ผ่าน | ผ่าน |  |  | 40000001129 | 0010 | 10 | 79908139 | RBM1S240901000 | เหล็กเส้นกลม 9มมx10มSR24(รญ)(ม) ตรง | SR24 | 2025-08-22 | 2024-01-01 | 2958465 | 2024-01-01 | 2958465 | 0.18 | 0.20 | 0.59 | 0.006 | 0.021 | 10.0 | 0.491 | 31.0 | 9.02 | 8.78 | 0.24 | 11 | 0 | 0
ผ่านทั้งหมด | ผ่าน | ผ่าน |  |  | 40000001129 | 0010 | 11 | 79908140 | RBM1S240901000 | เหล็กเส้นกลม 9มมx10มSR24(รญ)(ม) ตรง | SR24 | 2025-08-22 | 2024-01-01 | 2958465 | 2024-01-01 | 2958465 | 0.18 | 0.19 | 0.59 | 0.008 | 0.022 | 10.0 | 0.491 | 32.0 | 9.03 | 8.76 | 0.27 | 11 | 0 | 0
ผ่านทั้งหมด | ผ่าน | ผ่าน |  |  | 40000001192 | 0010 | 1 | 79808172 | RBC1S24090 | เหล็กเส้นกลม 9.0มมxSR24 (Bar in Coil) | SR24 | 2025-08-26 | 2024-01-01 | 2958465 | 2024-01-01 | 2958465 | 0.18 | 0.20 | 0.64 | 0.013 | 0.019 |  | 0.487 | 34.0 | 9.04 | 8.70 | 0.34 | 10 | 0 | 0
ผ่านทั้งหมด | ผ่าน | ผ่าน |  |  | 40000001192 | 0010 | 2 | 79808173 | RBC1S24090 | เหล็กเส้นกลม 9.0มมxSR24 (Bar in Coil) | SR24 | 2025-08-26 | 2024-01-01 | 2958465 | 2024-01-01 | 2958465 | 0.18 | 0.20 | 0.64 | 0.013 | 0.019 |  | 0.489 | 34.0 | 9.05 | 8.69 | 0.36 | 10 | 0 | 0
ผ่านทั้งหมด | ผ่าน | ผ่าน |  |  | 40000001192 | 0010 | 3 | 79808174 | RBC1S24090 | เหล็กเส้นกลม 9.0มมxSR24 (Bar in Coil) | SR24 | 2025-08-26 | 2024-01-01 | 2958465 | 2024-01-01 | 2958465 | 0.17 | 0.20 | 0.57 | 0.009 | 0.018 |  | 0.490 | 35.0 | 9.06 | 8.70 | 0.36 | 10 | 0 | 0
ผ่านทั้งหมด | ผ่าน | ผ่าน |  |  | 40000001192 | 0010 | 4 | 79808175 | RBC1S24090 | เหล็กเส้นกลม 9.0มมxSR24 (Bar in Coil) | SR24 | 2025-08-26 | 2024-01-01 | 2958465 | 2024-01-01 | 2958465 | 0.18 | 0.21 | 0.57 | 0.007 | 0.020 |  | 0.489 | 32.0 | 9.04 | 8.69 | 0.35 | 10 | 0 | 0
ผ่านทั้งหมด | ผ่าน | ผ่าน |  |  | 40000001192 | 0010 | 5 | 79808176 | RBC1S24090 | เหล็กเส้นกลม 9.0มมxSR24 (Bar in Coil) | SR24 | 2025-08-26 | 2024-01-01 | 2958465 | 2024-01-01 | 2958465 | 0.15 | 0.16 | 0.56 | 0.007 | 0.023 |  | 0.488 | 32.0 | 9.04 | 8.70 | 0.34 | 10 | 0 | 0
ผ่านทั้งหมด | ผ่าน | ผ่าน |  |  | 40000001192 | 0010 | 6 | 79808177 | RBC1S24090 | เหล็กเส้นกลม 9.0มมxSR24 (Bar in Coil) | SR24 | 2025-08-26 | 2024-01-01 | 2958465 | 2024-01-01 | 2958465 | 0.18 | 0.18 | 0.60 | 0.007 | 0.019 |  | 0.490 | 33.0 | 9.06 | 8.71 | 0.35 | 10 | 0 | 0
ผ่านทั้งหมด | ผ่าน | ผ่าน |  |  | 40000001192 | 0010 | 7 | 79808178 | RBC1S24090 | เหล็กเส้นกลม 9.0มมxSR24 (Bar in Coil) | SR24 | 2025-08-26 | 2024-01-01 | 2958465 | 2024-01-01 | 2958465 | 0.16 | 0.17 | 0.55 | 0.006 | 0.020 |  | 0.486 | 31.0 | 9.02 | 8.73 | 0.29 | 10 | 0 | 0
ผ่านทั้งหมด | ผ่าน | ผ่าน |  |  | 40000001192 | 0010 | 8 | 79808179 | RBC1S24090 | เหล็กเส้นกลม 9.0มมxSR24 (Bar in Coil) | SR24 | 2025-08-26 | 2024-01-01 | 2958465 | 2024-01-01 | 2958465 | 0.16 | 0.19 | 0.57 | 0.007 | 0.019 |  | 0.487 | 33.0 | 9.03 | 8.71 | 0.32 | 10 | 0 | 0
ผ่านทั้งหมด | ผ่าน | ผ่าน |  |  | 40000001192 | 0010 | 9 | 79808180 | RBC1S24090 | เหล็กเส้นกลม 9.0มมxSR24 (Bar in Coil) | SR24 | 2025-08-26 | 2024-01-01 | 2958465 | 2024-01-01 | 2958465 | 0.17 | 0.17 | 0.56 | 0.007 | 0.019 |  | 0.489 | 30.0 | 9.00 | 8.80 | 0.20 | 10 | 0 | 0
ผ่านทั้งหมด | ผ่าน | ผ่าน |  |  | 40000001193 | 0010 | 1 | 79808180 | RBC1S24060 | เหล็กเส้นกลม 6.0มมxSR24 (Bar in Coil) | SR24 | 2025-08-28 | 2024-01-01 | 2958465 | 2024-01-01 | 2958465 | 0.17 | 0.18 | 0.55 | 0.006 | 0.020 |  | 0.223 | 35.0 | 6.10 | 5.97 | 0.13 | 10 | 0 | 0
ผ่านทั้งหมด | ผ่าน | ผ่าน |  |  | 40000001193 | 0010 | 2 | 79808181 | RBC1S24060 | เหล็กเส้นกลม 6.0มมxSR24 (Bar in Coil) | SR24 | 2025-08-28 | 2024-01-01 | 2958465 | 2024-01-01 | 2958465 | 0.16 | 0.17 | 0.57 | 0.006 | 0.016 |  | 0.221 | 34.0 | 6.06 | 5.90 | 0.16 | 10 | 0 | 0
ผ่านทั้งหมด | ผ่าน | ผ่าน |  |  | 40000001193 | 0010 | 3 | 79808182 | RBC1S24060 | เหล็กเส้นกลม 6.0มมxSR24 (Bar in Coil) | SR24 | 2025-08-28 | 2024-01-01 | 2958465 | 2024-01-01 | 2958465 | 0.18 | 0.19 | 0.59 | 0.007 | 0.017 |  | 0.220 | 35.0 | 6.07 | 5.88 | 0.19 | 10 | 0 | 0
ผ่านทั้งหมด | ผ่าน | ผ่าน |  |  | 40000001193 | 0010 | 4 | 79808183 | RBC1S24060 | เหล็กเส้นกลม 6.0มมxSR24 (Bar in Coil) | SR24 | 2025-08-28 | 2024-01-01 | 2958465 | 2024-01-01 | 2958465 | 0.17 | 0.19 | 0.68 | 0.009 | 0.016 |  | 0.220 | 34.0 | 6.05 | 5.90 | 0.15 | 10 | 0 | 0
ผ่านทั้งหมด | ผ่าน | ผ่าน |  |  | 40000001193 | 0010 | 5 | 79808184 | RBC1S24060 | เหล็กเส้นกลม 6.0มมxSR24 (Bar in Coil) | SR24 | 2025-08-28 | 2024-01-01 | 2958465 | 2024-01-01 | 2958465 | 0.18 | 0.19 | 0.62 | 0.008 | 0.017 |  | 0.220 | 34.0 | 6.07 | 5.89 | 0.18 | 10 | 0 | 0
ผ่านทั้งหมด | ผ่าน | ผ่าน |  |  | 40000001193 | 0010 | 6 | 79808185 | RBC1S24060 | เหล็กเส้นกลม 6.0มมxSR24 (Bar in Coil) | SR24 | 2025-08-28 | 2024-01-01 | 2958465 | 2024-01-01 | 2958465 | 0.18 | 0.17 | 0.57 | 0.006 | 0.018 |  | 0.220 | 34.0 | 6.10 | 5.88 | 0.22 | 10 | 0 | 0
ผ่านทั้งหมด | ผ่าน | ผ่าน |  |  | 40000001193 | 0010 | 7 | 79808186 | RBC1S24060 | เหล็กเส้นกลม 6.0มมxSR24 (Bar in Coil) | SR24 | 2025-08-28 | 2024-01-01 | 2958465 | 2024-01-01 | 2958465 | 0.17 | 0.19 | 0.57 | 0.007 | 0.020 |  | 0.220 | 34.0 | 6.07 | 5.83 | 0.24 | 10 | 0 | 0
ผ่านทั้งหมด | ผ่าน | ผ่าน |  |  | 40000001193 | 0010 | 8 | 79808187 | RBC1S24060 | เหล็กเส้นกลม 6.0มมxSR24 (Bar in Coil) | SR24 | 2025-08-29 | 2024-01-01 | 2958465 | 2024-01-01 | 2958465 | 0.16 | 0.23 | 0.62 | 0.007 | 0.020 |  | 0.220 | 35.0 | 6.02 | 5.70 | 0.32 | 10 | 0 | 0
ผ่านทั้งหมด | ผ่าน | ผ่าน |  |  | 40000001193 | 0010 | 9 | 79808188 | RBC1S24060 | เหล็กเส้นกลม 6.0มมxSR24 (Bar in Coil) | SR24 | 2025-08-29 | 2024-01-01 | 2958465 | 2024-01-01 | 2958465 | 0.19 | 0.21 | 0.61 | 0.007 | 0.020 |  | 0.219 | 37.0 | 6.04 | 5.69 | 0.35 | 10 | 0 | 0
ผ่านทั้งหมด | ผ่าน | ผ่าน |  |  | 40000001193 | 0010 | 10 | 79808189 | RBC1S24060 | เหล็กเส้นกลม 6.0มมxSR24 (Bar in Coil) | SR24 | 2025-08-29 | 2024-01-01 | 2958465 | 2024-01-01 | 2958465 | 0.16 | 0.20 | 0.60 | 0.007 | 0.022 |  | 0.219 | 36.0 | 6.01 | 5.70 | 0.31 | 10 | 0 | 0
ผ่านทั้งหมด | ผ่าน | ผ่าน |  |  | 40000001193 | 0010 | 11 | 79808190 | RBC1S24060 | เหล็กเส้นกลม 6.0มมxSR24 (Bar in Coil) | SR24 | 2025-08-29 | 2024-01-01 | 2958465 | 2024-01-01 | 2958465 | 0.16 | 0.20 | 0.62 | 0.008 | 0.021 |  | 0.221 | 38.0 | 6.02 | 5.68 | 0.34 | 10 | 0 | 0
ผ่านทั้งหมด | ผ่าน | ผ่าน |  |  | 40000001193 | 0010 | 12 | 79808191 | RBC1S24060 | เหล็กเส้นกลม 6.0มมxSR24 (Bar in Coil) | SR24 | 2025-08-29 | 2024-01-01 | 2958465 | 2024-01-01 | 2958465 | 0.18 | 0.21 | 0.66 | 0.008 | 0.022 |  | 0.219 | 36.0 | 6.04 | 5.70 | 0.34 | 10 | 0 | 0
ผ่านทั้งหมด | ผ่าน | ผ่าน |  |  | 40000001193 | 0010 | 13 | 79808192 | RBC1S24060 | เหล็กเส้นกลม 6.0มมxSR24 (Bar in Coil) | SR24 | 2025-08-29 | 2024-01-01 | 2958465 | 2024-01-01 | 2958465 | 0.19 | 0.21 | 0.64 | 0.006 | 0.019 |  | 0.219 | 37.0 | 6.02 | 5.69 | 0.33 | 10 | 0 | 0
ผ่านทั้งหมด | ผ่าน | ผ่าน |  |  | 40000001193 | 0010 | 14 | 79808193 | RBC1S24060 | เหล็กเส้นกลม 6.0มมxSR24 (Bar in Coil) | SR24 | 2025-08-29 | 2024-01-01 | 2958465 | 2024-01-01 | 2958465 | 0.17 | 0.19 | 0.62 | 0.007 | 0.025 |  | 0.220 | 36.0 | 6.09 | 5.80 | 0.29 | 10 | 0 | 0
ผ่านทั้งหมด | ผ่าน | ผ่าน |  |  | 40000001193 | 0010 | 17 | 73480743 | RBC1S24060 | เหล็กเส้นกลม 6.0มมxSR24 (Bar in Coil) | SR24 | 2025-08-29 | 2024-01-01 | 2958465 | 2024-01-01 | 2958465 | 0.19 | 0.23 | 0.54 | 0.033 | 0.031 |  | 0.220 | 35.0 | 6.03 | 5.83 | 0.20 | 10 | 0 | 0
ผ่านทั้งหมด | ผ่าน | ผ่าน |  |  | 40000001273 | 0010 | 1 | 79809073 | RBM1S240901000 | เหล็กเส้นกลม 9มมx10มSR24(รญ)(ม) ตรง | SR24 | 2025-09-20 | 2024-01-01 | 2958465 | 2024-01-01 | 2958465 | 0.20 | 0.20 | 0.65 | 0.008 | 0.023 | 10.0 | 0.493 | 37.0 | 9.18 | 8.97 | 0.21 | 11 | 0 | 0
ผ่านทั้งหมด | ผ่าน | ผ่าน |  |  | 40000001273 | 0010 | 2 | 79809071 | RBM1S240901000 | เหล็กเส้นกลม 9มมx10มSR24(รญ)(ม) ตรง | SR24 | 2025-09-20 | 2024-01-01 | 2958465 | 2024-01-01 | 2958465 | 0.18 | 0.21 | 0.67 | 0.009 | 0.029 | 10.0 | 0.492 | 37.0 | 9.05 | 8.79 | 0.26 | 11 | 0 | 0
ผ่านทั้งหมด | ผ่าน | ผ่าน |  |  | 40000001273 | 0010 | 5 | 79809070 | RBM1S240901000 | เหล็กเส้นกลม 9มมx10มSR24(รญ)(ม) ตรง | SR24 | 2025-09-20 | 2024-01-01 | 2958465 | 2024-01-01 | 2958465 | 0.19 | 0.23 | 0.54 | 0.033 | 0.031 | 10.0 | 0.489 | 35.0 | 9.01 | 8.69 | 0.32 | 11 | 0 | 0
ผ่านทั้งหมด | ผ่าน | ผ่าน |  |  | 40000001273 | 0010 | 6 | 79809071 | RBM1S240901000 | เหล็กเส้นกลม 9มมx10มSR24(รญ)(ม) ตรง | SR24 | 2025-09-22 | 2024-01-01 | 2958465 | 2024-01-01 | 2958465 | 0.17 | 0.17 | 0.57 | 0.010 | 0.025 | 10.0 | 0.488 | 34.0 | 9.02 | 8.70 | 0.32 | 11 | 0 | 0
ผ่านทั้งหมด | ผ่าน | ผ่าน |  |  | 40000001273 | 0010 | 7 | 79809070 | RBM1S240901000 | เหล็กเส้นกลม 9มมx10มSR24(รญ)(ม) ตรง | SR24 | 2025-09-22 | 2024-01-01 | 2958465 | 2024-01-01 | 2958465 | 0.17 | 0.18 | 0.61 | 0.011 | 0.028 | 10.0 | 0.489 | 35.0 | 9.01 | 8.69 | 0.32 | 11 | 0 | 0
ผ่านทั้งหมด | ผ่าน | ผ่าน |  |  | 40000001273 | 0010 | 8 | 79809069 | RBM1S240901000 | เหล็กเส้นกลม 9มมx10มSR24(รญ)(ม) ตรง | SR24 | 2025-09-22 | 2024-01-01 | 2958465 | 2024-01-01 | 2958465 | 0.16 | 0.21 | 0.62 | 0.013 | 0.030 | 10.0 | 0.491 | 32.0 | 9.05 | 8.70 | 0.35 | 11 | 0 | 0
ผ่านทั้งหมด | ผ่าน | ผ่าน |  |  | 40000001273 | 0010 | 9 | 79809068 | RBM1S240901000 | เหล็กเส้นกลม 9มมx10มSR24(รญ)(ม) ตรง | SR24 | 2025-09-22 | 2024-01-01 | 2958465 | 2024-01-01 | 2958465 | 0.20 | 0.18 | 0.60 | 0.012 | 0.027 | 10.0 | 0.490 | 34.0 | 9.02 | 8.71 | 0.31 | 11 | 0 | 0
ผ่านทั้งหมด | ผ่าน | ผ่าน |  |  | 40000001273 | 0010 | 10 | 79809067 | RBM1S240901000 | เหล็กเส้นกลม 9มมx10มSR24(รญ)(ม) ตรง | SR24 | 2025-09-22 | 2024-01-01 | 2958465 | 2024-01-01 | 2958465 | 0.15 | 0.20 | 0.61 | 0.009 | 0.022 | 10.0 | 0.489 | 34.0 | 9.11 | 8.87 | 0.24 | 11 | 0 | 0
ผ่านทั้งหมด | ผ่าน | ผ่าน |  |  | 40000001273 | 0010 | 11 | 79809066 | RBM1S240901000 | เหล็กเส้นกลม 9มมx10มSR24(รญ)(ม) ตรง | SR24 | 2025-09-22 | 2024-01-01 | 2958465 | 2024-01-01 | 2958465 | 0.18 | 0.21 | 0.60 | 0.009 | 0.023 | 10.0 | 0.490 | 34.0 | 9.15 | 8.93 | 0.22 | 11 | 0 | 0
ผ่านทั้งหมด | ผ่าน | ผ่าน |  |  | 40000001273 | 0010 | 12 | 79809065 | RBM1S240901000 | เหล็กเส้นกลม 9มมx10มSR24(รญ)(ม) ตรง | SR24 | 2025-09-22 | 2024-01-01 | 2958465 | 2024-01-01 | 2958465 | 0.16 | 0.22 | 0.58 | 0.009 | 0.026 | 10.0 | 0.490 | 35.0 | 9.10 | 8.89 | 0.21 | 11 | 0 | 0
ผ่านทั้งหมด | ผ่าน | ผ่าน |  |  | 40000001273 | 0010 | 13 | 79809064 | RBM1S240901000 | เหล็กเส้นกลม 9มมx10มSR24(รญ)(ม) ตรง | SR24 | 2025-09-22 | 2024-01-01 | 2958465 | 2024-01-01 | 2958465 | 0.18 | 0.19 | 0.57 | 0.009 | 0.023 | 10.0 | 0.489 | 35.0 | 9.11 | 8.88 | 0.23 | 11 | 0 | 0
ผ่านทั้งหมด | ผ่าน | ผ่าน |  |  | 40000001273 | 0010 | 14 | 79809063 | RBM1S240901000 | เหล็กเส้นกลม 9มมx10มSR24(รญ)(ม) ตรง | SR24 | 2025-09-22 | 2024-01-01 | 2958465 | 2024-01-01 | 2958465 | 0.16 | 0.18 | 0.59 | 0.014 | 0.022 | 10.0 | 0.489 | 34.0 | 9.12 | 8.87 | 0.25 | 11 | 0 | 0
ผ่านทั้งหมด | ผ่าน | ผ่าน |  |  | 40000001273 | 0010 | 15 | 79809062 | RBM1S240901000 | เหล็กเส้นกลม 9มมx10มSR24(รญ)(ม) ตรง | SR24 | 2025-09-22 | 2024-01-01 | 2958465 | 2024-01-01 | 2958465 | 0.16 | 0.22 | 0.67 | 0.013 | 0.026 | 10.0 | 0.491 | 33.0 | 9.12 | 8.76 | 0.36 | 11 | 0 | 0
ผ่านทั้งหมด | ผ่าน | ผ่าน |  |  | 40000001273 | 0010 | 16 | 79809061 | RBM1S240901000 | เหล็กเส้นกลม 9มมx10มSR24(รญ)(ม) ตรง | SR24 | 2025-09-22 | 2024-01-01 | 2958465 | 2024-01-01 | 2958465 | 0.16 | 0.19 | 0.55 | 0.008 | 0.023 | 10.0 | 0.489 | 34.0 | 9.06 | 8.75 | 0.31 | 11 | 0 | 0
ผ่านทั้งหมด | ผ่าน | ผ่าน |  |  | 40000001273 | 0010 | 17 | 79809060 | RBM1S240901000 | เหล็กเส้นกลม 9มมx10มSR24(รญ)(ม) ตรง | SR24 | 2025-09-22 | 2024-01-01 | 2958465 | 2024-01-01 | 2958465 | 0.17 | 0.18 | 0.56 | 0.008 | 0.021 | 10.0 | 0.489 | 32.0 | 9.09 | 8.72 | 0.37 | 11 | 0 | 0
ผ่านทั้งหมด | ผ่าน | ผ่าน |  |  | 40000001273 | 0010 | 18 | 79809059 | RBM1S240901000 | เหล็กเส้นกลม 9มมx10มSR24(รญ)(ม) ตรง | SR24 | 2025-09-22 | 2024-01-01 | 2958465 | 2024-01-01 | 2958465 | 0.17 | 0.18 | 0.56 | 0.008 | 0.021 | 10.0 | 0.489 | 34.0 | 9.12 | 8.81 | 0.31 | 11 | 0 | 0
ผ่านทั้งหมด | ผ่าน | ผ่าน |  |  | 40000001273 | 0010 | 19 | 79809119 | RBM1S240901000 | เหล็กเส้นกลม 9มมx10มSR24(รญ)(ม) ตรง | SR24 | 2025-09-22 | 2024-01-01 | 2958465 | 2024-01-01 | 2958465 | 0.17 | 0.21 | 0.60 | 0.010 | 0.028 | 10.0 | 0.491 | 34.0 | 9.11 | 8.81 | 0.30 | 11 | 0 | 0
ผ่านทั้งหมด | ผ่าน | ผ่าน |  |  | 40000001273 | 0010 | 20 | 79809118 | RBM1S240901000 | เหล็กเส้นกลม 9มมx10มSR24(รญ)(ม) ตรง | SR24 | 2025-09-25 | 2024-01-01 | 2958465 | 2024-01-01 | 2958465 | 0.18 | 0.21 | 0.59 | 0.010 | 0.024 | 10.0 | 0.488 | 28 | 9.04 | 8.80 | 0.24 | 11 | 0 | 0
ผ่านทั้งหมด | ผ่าน | ผ่าน |  |  | 40000001273 | 0010 | 22 | 79809116 | RBM1S240901000 | เหล็กเส้นกลม 9มมx10มSR24(รญ)(ม) ตรง | SR24 | 2025-09-25 | 2024-01-01 | 2958465 | 2024-01-01 | 2958465 | 0.17 | 0.22 | 0.66 | 0.010 | 0.023 | 10.0 | 0.489 | 28.0 | 8.98 | 8.82 | 0.16 | 11 | 0 | 0
ผ่านทั้งหมด | ผ่าน | ผ่าน |  |  | 40000001273 | 0010 | 23 | 79809115 | RBM1S240901000 | เหล็กเส้นกลม 9มมx10มSR24(รญ)(ม) ตรง | SR24 | 2025-09-25 | 2024-01-01 | 2958465 | 2024-01-01 | 2958465 | 0.16 | 0.20 | 0.61 | 0.008 | 0.024 | 10.0 | 0.488 | 32.0 | 9.07 | 8.90 | 0.17 | 11 | 0 | 0
ผ่านทั้งหมด | ผ่าน | ผ่าน |  |  | 40000001273 | 0010 | 24 | 79809114 | RBM1S240901000 | เหล็กเส้นกลม 9มมx10มSR24(รญ)(ม) ตรง | SR24 | 2025-09-25 | 2024-01-01 | 2958465 | 2024-01-01 | 2958465 | 0.15 | 0.22 | 0.57 | 0.007 | 0.024 | 10.0 | 0.488 | 33.0 | 9.04 | 8.80 | 0.24 | 11 | 0 | 0
ผ่านทั้งหมด | ผ่าน | ผ่าน |  |  | 40000001273 | 0010 | 25 | 79809113 | RBM1S240901000 | เหล็กเส้นกลม 9มมx10มSR24(รญ)(ม) ตรง | SR24 | 2025-09-25 | 2024-01-01 | 2958465 | 2024-01-01 | 2958465 | 0.15 | 0.22 | 0.57 | 0.007 | 0.024 | 10.0 | 0.489 | 33.0 | 9.05 | 8.85 | 0.20 | 11 | 0 | 0
ผ่านทั้งหมด | ผ่าน | ผ่าน |  |  | 40000001273 | 0010 | 26 | 79809112 | RBM1S240901000 | เหล็กเส้นกลม 9มมx10มSR24(รญ)(ม) ตรง | SR24 | 2025-09-25 | 2024-01-01 | 2958465 | 2024-01-01 | 2958465 | 0.15 | 0.21 | 0.66 | 0.009 | 0.024 | 10.0 | 0.487 | 32.0 | 9.04 | 8.81 | 0.23 | 11 | 0 | 0
ผ่านทั้งหมด | ผ่าน | ผ่าน |  |  | 40000001273 | 0010 | 27 | 79809111 | RBM1S240901000 | เหล็กเส้นกลม 9มมx10มSR24(รญ)(ม) ตรง | SR24 | 2025-09-25 | 2024-01-01 | 2958465 | 2024-01-01 | 2958465 | 0.17 | 0.19 | 0.59 | 0.009 | 0.026 | 10.0 | 0.488 | 32.0 | 9.04 | 8.80 | 0.24 | 11 | 0 | 0
ผ่านทั้งหมด | ผ่าน | ผ่าน |  |  | 40000001273 | 0010 | 28 | 79809110 | RBM1S240901000 | เหล็กเส้นกลม 9มมx10มSR24(รญ)(ม) ตรง | SR24 | 2025-09-25 | 2024-01-01 | 2958465 | 2024-01-01 | 2958465 | 0.15 | 0.19 | 0.57 | 0.009 | 0.024 | 10.0 | 0.489 | 32.0 | 9.02 | 8.71 | 0.31 | 11 | 0 | 0
ผ่านทั้งหมด | ผ่าน | ผ่าน |  |  | 40000001273 | 0010 | 29 | 79809109 | RBM1S240901000 | เหล็กเส้นกลม 9มมx10มSR24(รญ)(ม) ตรง | SR24 | 2025-09-25 | 2024-01-01 | 2958465 | 2024-01-01 | 2958465 | 0.16 | 0.20 | 0.59 | 0.006 | 0.022 | 10.0 | 0.491 | 31.0 | 9.12 | 8.78 | 0.34 | 11 | 0 | 0
ผ่านทั้งหมด | ผ่าน | ผ่าน |  |  | 40000001273 | 0010 | 30 | 79809108 | RBM1S240901000 | เหล็กเส้นกลม 9มมx10มSR24(รญ)(ม) ตรง | SR24 | 2025-09-25 | 2024-01-01 | 2958465 | 2024-01-01 | 2958465 | 0.16 | 0.23 | 0.69 | 0.009 | 0.029 | 10.0 | 0.489 | 32.0 | 9.04 | 8.73 | 0.31 | 11 | 0 | 0
ผ่านทั้งหมด | ผ่าน | ผ่าน |  |  | 40000001273 | 0010 | 31 | 79809107 | RBM1S240901000 | เหล็กเส้นกลม 9มมx10มSR24(รญ)(ม) ตรง | SR24 | 2025-09-25 | 2024-01-01 | 2958465 | 2024-01-01 | 2958465 | 0.16 | 0.19 | 0.62 | 0.009 | 0.021 | 10.0 | 0.485 | 34.0 | 9.06 | 8.70 | 0.36 | 11 | 0 | 0
ผ่านทั้งหมด | ผ่าน | ผ่าน |  |  | 40000001273 | 0010 | 32 | 79809106 | RBM1S240901000 | เหล็กเส้นกลม 9มมx10มSR24(รญ)(ม) ตรง | SR24 | 2025-09-25 | 2024-01-01 | 2958465 | 2024-01-01 | 2958465 | 0.15 | 0.22 | 0.60 | 0.009 | 0.024 | 10.0 | 0.488 | 32.0 | 9.02 | 8.71 | 0.31 | 11 | 0 | 0
ผ่านทั้งหมด | ผ่าน | ผ่าน |  |  | 40000001273 | 0010 | 33 | 79809105 | RBM1S240901000 | เหล็กเส้นกลม 9มมx10มSR24(รญ)(ม) ตรง | SR24 | 2025-09-25 | 2024-01-01 | 2958465 | 2024-01-01 | 2958465 | 0.15 | 0.20 | 0.58 | 0.007 | 0.017 | 10.0 | 0.489 | 31.0 | 9.05 | 8.80 | 0.25 | 11 | 0 | 0
ผ่านทั้งหมด | ผ่าน | ผ่าน |  |  | 40000001273 | 0010 | 34 | 79809104 | RBM1S240901000 | เหล็กเส้นกลม 9มมx10มSR24(รญ)(ม) ตรง | SR24 | 2025-09-25 | 2024-01-01 | 2958465 | 2024-01-01 | 2958465 | 0.16 | 0.20 | 0.59 | 0.008 | 0.023 | 10.0 | 0.489 | 31.0 | 9.07 | 8.81 | 0.26 | 11 | 0 | 0
ผ่านทั้งหมด | ผ่าน | ผ่าน |  |  | 40000001273 | 0010 | 35 | 79809103 | RBM1S240901000 | เหล็กเส้นกลม 9มมx10มSR24(รญ)(ม) ตรง | SR24 | 2025-09-25 | 2024-01-01 | 2958465 | 2024-01-01 | 2958465 | 0.17 | 0.20 | 0.58 | 0.008 | 0.022 | 10.0 | 0.488 | 32.0 | 9.07 | 8.85 | 0.22 | 11 | 0 | 0
ผ่านทั้งหมด | ผ่าน | ผ่าน |  |  | 40000001273 | 0010 | 37 | 79809101 | RBM1S240901000 | เหล็กเส้นกลม 9มมx10มSR24(รญ)(ม) ตรง | SR24 | 2025-09-25 | 2024-01-01 | 2958465 | 2024-01-01 | 2958465 | 0.15 | 0.23 | 0.65 | 0.010 | 0.029 | 10.0 | 0.489 | 32.0 | 9.05 | 8.77 | 0.28 | 11 | 0 | 0
ผ่านทั้งหมด | ผ่าน | ผ่าน |  |  | 40000001273 | 0010 | 38 | 79809100 | RBM1S240901000 | เหล็กเส้นกลม 9มมx10มSR24(รญ)(ม) ตรง | SR24 | 2025-09-25 | 2024-01-01 | 2958465 | 2024-01-01 | 2958465 | 0.16 | 0.19 | 0.56 | 0.008 | 0.026 | 10.0 | 0.488 | 32.0 | 9.07 | 8.77 | 0.30 | 11 | 0 | 0
ผ่านทั้งหมด | ผ่าน | ผ่าน |  |  | 40000001273 | 0010 | 40 | 79809098 | RBM1S240901000 | เหล็กเส้นกลม 9มมx10มSR24(รญ)(ม) ตรง | SR24 | 2025-09-26 | 2024-01-01 | 2958465 | 2024-01-01 | 2958465 | 0.16 | 0.20 | 0.59 | 0.008 | 0.027 | 10.0 | 0.490 | 32.0 | 9.06 | 8.80 | 0.26 | 11 | 0 | 0
ผ่านทั้งหมด | ผ่าน | ผ่าน |  |  | 40000001273 | 0010 | 41 | 79808095 | RBM1S240901000 | เหล็กเส้นกลม 9มมx10มSR24(รญ)(ม) ตรง | SR24 | 2025-09-26 | 2024-01-01 | 2958465 | 2024-01-01 | 2958465 | 0.16 | 0.21 | 0.60 | 0.007 | 0.022 | 10.0 | 0.487 | 34.0 | 9.10 | 8.80 | 0.30 | 11 | 0 | 0
ผ่านทั้งหมด | ผ่าน | ผ่าน |  |  | 40000001273 | 0010 | 43 | 79809153 | RBM1S240901000 | เหล็กเส้นกลม 9มมx10มSR24(รญ)(ม) ตรง | SR24 | 2025-09-26 | 2024-01-01 | 2958465 | 2024-01-01 | 2958465 | 0.16 | 0.17 | 0.56 | 0.008 | 0.031 | 10.0 | 0.490 | 34.0 | 9.02 | 8.70 | 0.32 | 11 | 0 | 0
ผ่านทั้งหมด | ผ่าน | ผ่าน |  |  | 40000001273 | 0010 | 45 | 79809151 | RBM1S240901000 | เหล็กเส้นกลม 9มมx10มSR24(รญ)(ม) ตรง | SR24 | 2025-09-26 | 2024-01-01 | 2958465 | 2024-01-01 | 2958465 | 0.16 | 0.21 | 0.62 | 0.008 | 0.021 | 10.0 | 0.488 | 33.0 | 8.99 | 8.75 | 0.24 | 11 | 0 | 0
ผ่านทั้งหมด | ผ่าน | ผ่าน |  |  | 40000001273 | 0010 | 46 | 79809150 | RBM1S240901000 | เหล็กเส้นกลม 9มมx10มSR24(รญ)(ม) ตรง | SR24 | 2025-09-26 | 2024-01-01 | 2958465 | 2024-01-01 | 2958465 | 0.16 | 0.21 | 0.61 | 0.009 | 0.027 | 10.0 | 0.488 | 34.0 | 9.02 | 8.76 | 0.26 | 11 | 0 | 0
ผ่านทั้งหมด | ผ่าน | ผ่าน |  |  | 40000001273 | 0010 | 47 | 79809149 | RBM1S240901000 | เหล็กเส้นกลม 9มมx10มSR24(รญ)(ม) ตรง | SR24 | 2025-09-26 | 2024-01-01 | 2958465 | 2024-01-01 | 2958465 | 0.14 | 0.17 | 0.54 | 0.007 | 0.025 | 10.0 | 0.488 | 34.0 | 9.00 | 8.75 | 0.25 | 11 | 0 | 0
ผ่านทั้งหมด | ผ่าน | ผ่าน |  |  | 40000001273 | 0010 | 48 | 79809148 | RBM1S240901000 | เหล็กเส้นกลม 9มมx10มSR24(รญ)(ม) ตรง | SR24 | 2025-09-26 | 2024-01-01 | 2958465 | 2024-01-01 | 2958465 | 0.16 | 0.22 | 0.60 | 0.008 | 0.028 | 10.0 | 0.487 | 34.0 | 9.01 | 8.77 | 0.24 | 11 | 0 | 0
ผ่านทั้งหมด | ผ่าน | ผ่าน |  |  | 40000001273 | 0010 | 49 | 79809147 | RBM1S240901000 | เหล็กเส้นกลม 9มมx10มSR24(รญ)(ม) ตรง | SR24 | 2025-09-26 | 2024-01-01 | 2958465 | 2024-01-01 | 2958465 | 0.16 | 0.20 | 0.59 | 0.009 | 0.028 | 10.0 | 0.488 | 33.0 | 9.05 | 8.79 | 0.26 | 11 | 0 | 0
ผ่านทั้งหมด | ผ่าน | ผ่าน |  |  | 40000001273 | 0010 | 50 | 79809146 | RBM1S240901000 | เหล็กเส้นกลม 9มมx10มSR24(รญ)(ม) ตรง | SR24 | 2025-09-26 | 2024-01-01 | 2958465 | 2024-01-01 | 2958465 | 0.14 | 0.19 | 0.59 | 0.009 | 0.026 | 10.0 | 0.489 | 32.0 | 9.03 | 8.75 | 0.28 | 11 | 0 | 0
ผ่านทั้งหมด | ผ่าน | ผ่าน |  |  | 40000001273 | 0010 | 51 | 79809145 | RBM1S240901000 | เหล็กเส้นกลม 9มมx10มSR24(รญ)(ม) ตรง | SR24 | 2025-09-27 | 2024-01-01 | 2958465 | 2024-01-01 | 2958465 | 0.16 | 0.19 | 0.56 | 0.007 | 0.025 | 10.0 | 0.488 | 32.0 | 9.09 | 8.78 | 0.31 | 11 | 0 | 0
ผ่านทั้งหมด | ผ่าน | ผ่าน |  |  | 40000001273 | 0010 | 52 | 79805144 | RBM1S240901000 | เหล็กเส้นกลม 9มมx10มSR24(รญ)(ม) ตรง | SR24 | 2025-09-27 | 2024-01-01 | 2958465 | 2024-01-01 | 2958465 | 0.17 | 0.21 | 0.60 | 0.008 | 0.025 | 10.0 | 0.491 | 33.0 | 9.06 | 8.75 | 0.31 | 11 | 0 | 0
ผ่านทั้งหมด | ผ่าน | ผ่าน |  |  | 40000001273 | 0010 | 53 | 79805143 | RBM1S240901000 | เหล็กเส้นกลม 9มมx10มSR24(รญ)(ม) ตรง | SR24 | 2025-09-27 | 2024-01-01 | 2958465 | 2024-01-01 | 2958465 | 0.16 | 0.22 | 0.65 | 0.007 | 0.025 | 10.0 | 0.490 | 32.0 | 9.06 | 8.76 | 0.30 | 11 | 0 | 0
ผ่านทั้งหมด | ผ่าน | ผ่าน |  |  | 40000001273 | 0010 | 54 | 79805142 | RBM1S240901000 | เหล็กเส้นกลม 9มมx10มSR24(รญ)(ม) ตรง | SR24 | 2025-09-27 | 2024-01-01 | 2958465 | 2024-01-01 | 2958465 | 0.17 | 0.22 | 0.61 | 0.008 | 0.03 | 10.0 | 0.488 | 32.0 | 9.03 | 8.76 | 0.27 | 11 | 0 | 0
ผ่านทั้งหมด | ผ่าน | ผ่าน |  |  | 40000001273 | 0010 | 56 | 79805140 | RBM1S240901000 | เหล็กเส้นกลม 9มมx10มSR24(รญ)(ม) ตรง | SR24 | 2025-09-27 | 2024-01-01 | 2958465 | 2024-01-01 | 2958465 | 0.15 | 0.20 | 0.56 | 0.005 | 0.023 | 10.0 | 0.488 | 33.0 | 9.03 | 8.76 | 0.27 | 11 | 0 | 0
ผ่านทั้งหมด | ผ่าน | ผ่าน |  |  | 40000001273 | 0010 | 57 | 79805139 | RBM1S240901000 | เหล็กเส้นกลม 9มมx10มSR24(รญ)(ม) ตรง | SR24 | 2025-09-27 | 2024-01-01 | 2958465 | 2024-01-01 | 2958465 | 0.16 | 0.18 | 0.57 | 0.006 | 0.024 | 10.0 | 0.488 | 32.0 | 9.07 | 8.76 | 0.31 | 11 | 0 | 0
ผ่านทั้งหมด | ผ่าน | ผ่าน |  |  | 40000001273 | 0010 | 58 | 79805138 | RBM1S240901000 | เหล็กเส้นกลม 9มมx10มSR24(รญ)(ม) ตรง | SR24 | 2025-09-27 | 2024-01-01 | 2958465 | 2024-01-01 | 2958465 | 0.15 | 0.21 | 0.52 | 0.007 | 0.025 | 10.0 | 0.489 | 32.0 | 9.07 | 8.77 | 0.30 | 11 | 0 | 0
ผ่านทั้งหมด | ผ่าน | ผ่าน |  |  | 40000001273 | 0010 | 60 | 79805136 | RBM1S240901000 | เหล็กเส้นกลม 9มมx10มSR24(รญ)(ม) ตรง | SR24 | 2025-09-27 | 2024-01-01 | 2958465 | 2024-01-01 | 2958465 | 0.14 | 0.22 | 0.60 | 0.007 | 0.028 | 10.0 | 0.489 | 32.0 | 9.03 | 8.77 | 0.26 | 11 | 0 | 0
ผ่านทั้งหมด | ผ่าน | ผ่าน |  |  | 40000001273 | 0010 | 61 | 79809144 | RBM1S240901000 | เหล็กเส้นกลม 9มมx10มSR24(รญ)(ม) ตรง | SR24 | 2025-09-27 | 2024-01-01 | 2958465 | 2024-01-01 | 2958465 | 0.17 | 0.21 | 0.60 | 0.008 | 0.025 | 10.0 | 0.491 | 33.0 | 9.06 | 8.75 | 0.31 | 11 | 0 | 0
ผ่านทั้งหมด | ผ่าน | ผ่าน |  |  | 40000001273 | 0010 | 62 | 79809143 | RBM1S240901000 | เหล็กเส้นกลม 9มมx10มSR24(รญ)(ม) ตรง | SR24 | 2025-09-27 | 2024-01-01 | 2958465 | 2024-01-01 | 2958465 | 0.16 | 0.22 | 0.65 | 0.007 | 0.025 | 10.0 | 0.490 | 32.0 | 9.06 | 8.76 | 0.30 | 11 | 0 | 0
ผ่านทั้งหมด | ผ่าน | ผ่าน |  |  | 40000001273 | 0010 | 63 | 79809142 | RBM1S240901000 | เหล็กเส้นกลม 9มมx10มSR24(รญ)(ม) ตรง | SR24 | 2025-09-27 | 2024-01-01 | 2958465 | 2024-01-01 | 2958465 | 0.17 | 0.22 | 0.61 | 0.008 | 0.03 | 10.0 | 0.488 | 32.0 | 9.03 | 8.76 | 0.27 | 11 | 0 | 0
ผ่านทั้งหมด | ผ่าน | ผ่าน |  |  | 40000001273 | 0010 | 65 | 79809140 | RBM1S240901000 | เหล็กเส้นกลม 9มมx10มSR24(รญ)(ม) ตรง | SR24 | 2025-09-27 | 2024-01-01 | 2958465 | 2024-01-01 | 2958465 | 0.15 | 0.20 | 0.56 | 0.005 | 0.023 | 10.0 | 0.488 | 33.0 | 9.03 | 8.76 | 0.27 | 11 | 0 | 0
ผ่านทั้งหมด | ผ่าน | ผ่าน |  |  | 40000001273 | 0010 | 66 | 79809139 | RBM1S240901000 | เหล็กเส้นกลม 9มมx10มSR24(รญ)(ม) ตรง | SR24 | 2025-09-27 | 2024-01-01 | 2958465 | 2024-01-01 | 2958465 | 0.16 | 0.18 | 0.57 | 0.006 | 0.024 | 10.0 | 0.488 | 32.0 | 9.07 | 8.76 | 0.31 | 11 | 0 | 0
ผ่านทั้งหมด | ผ่าน | ผ่าน |  |  | 40000001273 | 0010 | 67 | 79809138 | RBM1S240901000 | เหล็กเส้นกลม 9มมx10มSR24(รญ)(ม) ตรง | SR24 | 2025-09-27 | 2024-01-01 | 2958465 | 2024-01-01 | 2958465 | 0.15 | 0.21 | 0.52 | 0.007 | 0.025 | 10.0 | 0.489 | 32.0 | 9.07 | 8.77 | 0.30 | 11 | 0 | 0
ผ่านทั้งหมด | ผ่าน | ผ่าน |  |  | 40000001273 | 0010 | 69 | 79809136 | RBM1S240901000 | เหล็กเส้นกลม 9มมx10มSR24(รญ)(ม) ตรง | SR24 | 2025-09-27 | 2024-01-01 | 2958465 | 2024-01-01 | 2958465 | 0.14 | 0.22 | 0.60 | 0.007 | 0.028 | 10.0 | 0.489 | 32.0 | 9.03 | 8.77 | 0.26 | 11 | 0 | 0
ผ่านทั้งหมด | ผ่าน | ผ่าน |  |  | 40000001273 | 0010 | 70 | 79809134 | RBM1S240901000 | เหล็กเส้นกลม 9มมx10มSR24(รญ)(ม) ตรง | SR24 | 2025-09-27 | 2024-01-01 | 2958465 | 2024-01-01 | 2958465 | 0.16 | 0.20 | 0.59 | 0.006 | 0.022 | 10.0 | 0.491 | 31.0 | 9.12 | 8.78 | 0.34 | 11 | 0 | 0
ผ่านทั้งหมด | ผ่าน | ผ่าน |  |  | 40000001273 | 0010 | 71 | 79809135 | RBM1S240901000 | เหล็กเส้นกลม 9มมx10มSR24(รญ)(ม) ตรง | SR24 | 2025-09-27 | 2024-01-01 | 2958465 | 2024-01-01 | 2958465 | 0.16 | 0.23 | 0.69 | 0.009 | 0.029 | 10.0 | 0.489 | 32.0 | 9.04 | 8.73 | 0.31 | 11 | 0 | 0
ผ่านทั้งหมด | ผ่าน | ผ่าน |  |  | 40000001273 | 0010 | 72 | 79809133 | RBM1S240901000 | เหล็กเส้นกลม 9มมx10มSR24(รญ)(ม) ตรง | SR24 | 2025-09-27 | 2024-01-01 | 2958465 | 2024-01-01 | 2958465 | 0.16 | 0.20 | 0.59 | 0.008 | 0.023 | 10.0 | 0.489 | 31.0 | 9.07 | 8.81 | 0.26 | 11 | 0 | 0
ผ่านทั้งหมด | ผ่าน | ผ่าน |  |  | 40000001273 | 0010 | 73 | 79809132 | RBM1S240901000 | เหล็กเส้นกลม 9มมx10มSR24(รญ)(ม) ตรง | SR24 | 2025-09-27 | 2024-01-01 | 2958465 | 2024-01-01 | 2958465 | 0.17 | 0.20 | 0.58 | 0.008 | 0.022 | 10.0 | 0.488 | 32.0 | 9.07 | 8.85 | 0.22 | 11 | 0 | 0
ผ่านทั้งหมด | ผ่าน | ผ่าน |  |  | 40000001273 | 0010 | 74 | 79809135 | RBM1S240901000 | เหล็กเส้นกลม 9มมx10มSR24(รญ)(ม) ตรง | SR24 | 2025-09-29 | 2024-01-01 | 2958465 | 2024-01-01 | 2958465 | 0.16 | 0.23 | 0.58 | 0.006 | 0.025 | 10.0 | 0.488 | 32.0 | 9.03 | 8.76 | 0.27 | 11 | 0 | 0
ผ่านทั้งหมด | ผ่าน | ผ่าน |  |  | 40000001273 | 0010 | 75 | 79809134 | RBM1S240901000 | เหล็กเส้นกลม 9มมx10มSR24(รญ)(ม) ตรง | SR24 | 2025-09-29 | 2024-01-01 | 2958465 | 2024-01-01 | 2958465 | 0.16 | 0.19 | 0.57 | 0.007 | 0.026 | 10.0 | 0.486 | 31.0 | 9.06 | 8.70 | 0.36 | 11 | 0 | 0
ผ่านทั้งหมด | ผ่าน | ผ่าน |  |  | 40000001273 | 0010 | 76 | 79809133 | RBM1S240901000 | เหล็กเส้นกลม 9มมx10มSR24(รญ)(ม) ตรง | SR24 | 2025-09-29 | 2024-01-01 | 2958465 | 2024-01-01 | 2958465 | 0.16 | 0.21 | 0.62 | 0.006 | 0.026 | 10.0 | 0.489 | 35.0 | 9.06 | 8.70 | 0.36 | 11 | 0 | 0
ผ่านทั้งหมด | ผ่าน | ผ่าน |  |  | 40000001273 | 0010 | 77 | 79809132 | RBM1S240901000 | เหล็กเส้นกลม 9มมx10มSR24(รญ)(ม) ตรง | SR24 | 2025-09-29 | 2024-01-01 | 2958465 | 2024-01-01 | 2958465 | 0.17 | 0.20 | 0.57 | 0.008 | 0.022 | 10.0 | 0.492 | 33.0 | 9.08 | 8.77 | 0.31 | 11 | 0 | 0
ผ่านทั้งหมด | ผ่าน | ผ่าน |  |  | 40000001273 | 0010 | 78 | 79809131 | RBM1S240901000 | เหล็กเส้นกลม 9มมx10มSR24(รญ)(ม) ตรง | SR24 | 2025-09-29 | 2024-01-01 | 2958465 | 2024-01-01 | 2958465 | 0.14 | 0.21 | 0.61 | 0.007 | 0.025 | 10.0 | 0.488 | 32.0 | 9.07 | 8.77 | 0.30 | 11 | 0 | 0
ผ่านทั้งหมด | ผ่าน | ผ่าน |  |  | 40000001273 | 0010 | 79 | 79809130 | RBM1S240901000 | เหล็กเส้นกลม 9มมx10มSR24(รญ)(ม) ตรง | SR24 | 2025-09-29 | 2024-01-01 | 2958465 | 2024-01-01 | 2958465 | 0.15 | 0.18 | 0.61 | 0.008 | 0.026 | 10.0 | 0.488 | 32.0 | 9.06 | 8.79 | 0.27 | 11 | 0 | 0
ผ่านทั้งหมด | ผ่าน | ผ่าน |  |  | 40000001273 | 0010 | 80 | 79809129 | RBM1S240901000 | เหล็กเส้นกลม 9มมx10มSR24(รญ)(ม) ตรง | SR24 | 2025-09-29 | 2024-01-01 | 2958465 | 2024-01-01 | 2958465 | 0.16 | 0.19 | 0.59 | 0.006 | 0.029 | 10.0 | 0.489 | 32.0 | 9.07 | 8.79 | 0.28 | 11 | 0 | 0
ผ่านทั้งหมด | ผ่าน | ผ่าน |  |  | 40000001273 | 0010 | 81 | 79809128 | RBM1S240901000 | เหล็กเส้นกลม 9มมx10มSR24(รญ)(ม) ตรง | SR24 | 2025-09-29 | 2024-01-01 | 2958465 | 2024-01-01 | 2958465 | 0.16 | 0.18 | 0.60 | 0.006 | 0.032 | 10.0 | 0.487 | 31.0 | 9.05 | 8.79 | 0.26 | 11 | 0 | 0
ผ่านทั้งหมด | ผ่าน | ผ่าน |  |  | 40000001273 | 0010 | 82 | 79809127 | RBM1S240901000 | เหล็กเส้นกลม 9มมx10มSR24(รญ)(ม) ตรง | SR24 | 2025-09-29 | 2024-01-01 | 2958465 | 2024-01-01 | 2958465 | 0.15 | 0.20 | 0.59 | 0.007 | 0.029 | 10.0 | 0.488 | 33.0 | 9.07 | 8.79 | 0.28 | 11 | 0 | 0
ผ่านทั้งหมด | ผ่าน | ผ่าน |  |  | 40000001273 | 0010 | 83 | 79809126 | RBM1S240901000 | เหล็กเส้นกลม 9มมx10มSR24(รญ)(ม) ตรง | SR24 | 2025-09-29 | 2024-01-01 | 2958465 | 2024-01-01 | 2958465 | 0.16 | 0.23 | 0.62 | 0.008 | 0.030 | 10.0 | 0.487 | 32.0 | 9.05 | 8.79 | 0.26 | 11 | 0 | 0
ผ่านทั้งหมด | ผ่าน | ผ่าน |  |  | 40000001273 | 0010 | 84 | 79809125 | RBM1S240901000 | เหล็กเส้นกลม 9มมx10มSR24(รญ)(ม) ตรง | SR24 | 2025-09-29 | 2024-01-01 | 2958465 | 2024-01-01 | 2958465 | 0.17 | 0.18 | 0.60 | 0.006 | 0.036 | 10.0 | 0.488 | 32.0 | 9.06 | 8.77 | 0.29 | 11 | 0 | 0
ผ่านทั้งหมด | ผ่าน | ผ่าน |  |  | 40000001273 | 0010 | 85 | 79809124 | RBM1S240901000 | เหล็กเส้นกลม 9มมx10มSR24(รญ)(ม) ตรง | SR24 | 2025-09-29 | 2024-01-01 | 2958465 | 2024-01-01 | 2958465 | 0.17 | 0.20 | 0.58 | 0.009 | 0.024 | 10.0 | 0.490 | 33.0 | 9.04 | 8.70 | 0.34 | 11 | 0 | 0
ผ่านทั้งหมด | ผ่าน | ผ่าน |  |  | 40000001337 | 0010 | 2 | 79809123 | RBC1S24090 | เหล็กเส้นกลม 9.0มมxSR24 (Bar in Coil) | SR24 | 2025-09-29 | 2024-01-01 | 2958465 | 2024-01-01 | 2958465 | 0.18 | 0.21 | 0.59 | 0.010 | 0.027 |  | 0.491 | 35.0 | 9.10 | 8.78 | 0.32 | 10 | 0 | 0
ผ่านทั้งหมด | ผ่าน | ผ่าน |  |  | 40000001337 | 0010 | 3 | 79809122 | RBC1S24090 | เหล็กเส้นกลม 9.0มมxSR24 (Bar in Coil) | SR24 | 2025-09-29 | 2024-01-01 | 2958465 | 2024-01-01 | 2958465 | 0.17 | 0.18 | 0.61 | 0.008 | 0.021 |  | 0.488 | 36.0 | 9.07 | 8.74 | 0.33 | 10 | 0 | 0
ผ่านทั้งหมด | ผ่าน | ผ่าน |  |  | 40000001337 | 0010 | 4 | 79809121 | RBC1S24090 | เหล็กเส้นกลม 9.0มมxSR24 (Bar in Coil) | SR24 | 2025-09-29 | 2024-01-01 | 2958465 | 2024-01-01 | 2958465 | 0.15 | 0.17 | 0.63 | 0.008 | 0.024 |  | 0.488 | 36.0 | 9.05 | 8.77 | 0.28 | 10 | 0 | 0
ผ่านทั้งหมด | ผ่าน | ผ่าน |  |  | 40000001337 | 0010 | 6 | 79809199 | RBC1S24090 | เหล็กเส้นกลม 9.0มมxSR24 (Bar in Coil) | SR24 | 2025-09-29 | 2024-01-01 | 2958465 | 2024-01-01 | 2958465 | 0.15 | 0.20 | 0.60 | 0.008 | 0.023 |  | 0.488 | 36.0 | 9.05 | 8.79 | 0.26 | 10 | 0 | 0
ผ่านทั้งหมด | ผ่าน | ผ่าน |  |  | 40000001337 | 0010 | 7 | 79809200 | RBC1S24090 | เหล็กเส้นกลม 9.0มมxSR24 (Bar in Coil) | SR24 | 2025-09-29 | 2024-01-01 | 2958465 | 2024-01-01 | 2958465 | 0.15 | 0.20 | 0.60 | 0.008 | 0.023 |  | 0.489 | 35.0 | 9.07 | 8.76 | 0.31 | 10 | 0 | 0
ผ่านทั้งหมด | ผ่าน | ผ่าน |  |  | 40000001337 | 0010 | 8 | 79809201 | RBC1S24090 | เหล็กเส้นกลม 9.0มมxSR24 (Bar in Coil) | SR24 | 2025-09-29 | 2024-01-01 | 2958465 | 2024-01-01 | 2958465 | 0.15 | 0.22 | 0.59 | 0.008 | 0.022 |  | 0.488 | 36.0 | 9.06 | 8.76 | 0.30 | 10 | 0 | 0
ผ่านทั้งหมด | ผ่าน | ผ่าน |  |  | 40000001337 | 0010 | 9 | 79809202 | RBC1S24090 | เหล็กเส้นกลม 9.0มมxSR24 (Bar in Coil) | SR24 | 2025-09-29 | 2024-01-01 | 2958465 | 2024-01-01 | 2958465 | 0.14 | 0.18 | 0.59 | 0.008 | 0.023 |  | 0.488 | 35.0 | 9.07 | 8.79 | 0.28 | 10 | 0 | 0
ผ่านทั้งหมด | ผ่าน | ผ่าน |  |  | 40000001383 | 0010 | 1 | 79810098 | RBC1S24060 | เหล็กเส้นกลม 6.0มมxSR24 (Bar in Coil) | SR24 | 2025-10-18 | 2024-01-01 | 2958465 | 2024-01-01 | 2958465 | 0.17 | 0.21 | 0.62 | 0.011 | 0.017 |  | 0.222 | 37.0 | 6.15 | 5.92 | 0.23 | 10 | 0 | 0
ผ่านทั้งหมด | ผ่าน | ผ่าน |  |  | 40000001383 | 0010 | 2 | 79810097 | RBC1S24060 | เหล็กเส้นกลม 6.0มมxSR24 (Bar in Coil) | SR24 | 2025-10-18 | 2024-01-01 | 2958465 | 2024-01-01 | 2958465 | 0.16 | 0.20 | 0.62 | 0.008 | 0.020 |  | 0.221 | 36.0 | 6.12 | 5.80 | 0.32 | 10 | 0 | 0
ผ่านทั้งหมด | ผ่าน | ผ่าน |  |  | 40000001383 | 0010 | 3 | 79810096 | RBC1S24060 | เหล็กเส้นกลม 6.0มมxSR24 (Bar in Coil) | SR24 | 2025-10-18 | 2024-01-01 | 2958465 | 2024-01-01 | 2958465 | 0.16 | 0.21 | 0.61 | 0.008 | 0.020 |  | 0.220 | 36.0 | 6.09 | 5.80 | 0.29 | 10 | 0 | 0
ผ่านทั้งหมด | ผ่าน | ผ่าน |  |  | 40000001383 | 0010 | 4 | 79810095 | RBC1S24060 | เหล็กเส้นกลม 6.0มมxSR24 (Bar in Coil) | SR24 | 2025-10-18 | 2024-01-01 | 2958465 | 2024-01-01 | 2958465 | 0.16 | 0.20 | 0.58 | 0.009 | 0.029 |  | 0.220 | 35.0 | 6.11 | 5.82 | 0.29 | 10 | 0 | 0
ผ่านทั้งหมด | ผ่าน | ผ่าน |  |  | 40000001383 | 0010 | 5 | 79810090 | RBC1S24060 | เหล็กเส้นกลม 6.0มมxSR24 (Bar in Coil) | SR24 | 2025-10-18 | 2024-01-01 | 2958465 | 2024-01-01 | 2958465 | 0.17 | 0.19 | 0.58 | 0.008 | 0.021 |  | 0.222 | 37.0 | 6.10 | 5.86 | 0.24 | 10 | 0 | 0
ผ่านทั้งหมด | ผ่าน | ผ่าน |  |  | 40000001383 | 0010 | 6 | 79810089 | RBC1S24060 | เหล็กเส้นกลม 6.0มมxSR24 (Bar in Coil) | SR24 | 2025-10-23 | 2024-01-01 | 2958465 | 2024-01-01 | 2958465 | 0.16 | 0.21 | 0.60 | 0.009 | 0.027 |  | 0.221 | 37.0 | 6.12 | 5.80 | 0.32 | 10 | 0 | 0
ผ่านทั้งหมด | ผ่าน | ผ่าน |  |  | 40000001383 | 0010 | 8 | 79810087 | RBC1S24060 | เหล็กเส้นกลม 6.0มมxSR24 (Bar in Coil) | SR24 | 2025-10-23 | 2024-01-01 | 2958465 | 2024-01-01 | 2958465 | 0.16 | 0.19 | 0.59 | 0.009 | 0.026 |  | 0.221 | 36.0 | 6.11 | 5.88 | 0.23 | 10 | 0 | 0
ผ่านทั้งหมด | ผ่าน | ผ่าน |  |  | 40000001383 | 0010 | 9 | 79810086 | RBC1S24060 | เหล็กเส้นกลม 6.0มมxSR24 (Bar in Coil) | SR24 | 2025-10-23 | 2024-01-01 | 2958465 | 2024-01-01 | 2958465 | 0.16 | 0.19 | 0.55 | 0.014 | 0.027 |  | 0.220 | 35.0 | 6.12 | 5.79 | 0.33 | 10 | 0 | 0
ผ่านทั้งหมด | ผ่าน | ผ่าน |  |  | 40000001383 | 0010 | 10 | 79810085 | RBC1S24060 | เหล็กเส้นกลม 6.0มมxSR24 (Bar in Coil) | SR24 | 2025-10-23 | 2024-01-01 | 2958465 | 2024-01-01 | 2958465 | 0.19 | 0.2 | 0.61 | 0.011 | 0.035 |  | 0.220 | 36.0 | 6.10 | 5.82 | 0.28 | 10 | 0 | 0
ผ่านทั้งหมด | ผ่าน | ผ่าน |  |  | 40000001383 | 0010 | 12 | 79810083 | RBC1S24060 | เหล็กเส้นกลม 6.0มมxSR24 (Bar in Coil) | SR24 | 2025-10-23 | 2024-01-01 | 2958465 | 2024-01-01 | 2958465 | 0.16 | 0.22 | 0.58 | 0.007 | 0.021 |  | 0.220 | 35.0 | 6.10 | 5.81 | 0.29 | 10 | 0 | 0
ผ่านทั้งหมด | ผ่าน | ผ่าน |  |  | 40000001383 | 0010 | 13 | 79810082 | RBC1S24060 | เหล็กเส้นกลม 6.0มมxSR24 (Bar in Coil) | SR24 | 2025-10-23 | 2024-01-01 | 2958465 | 2024-01-01 | 2958465 | 0.17 | 0.18 | 0.56 | 0.006 | 0.021 |  | 0.220 | 36.0 | 6.09 | 5.78 | 0.31 | 10 | 0 | 0
ผ่านทั้งหมด | ผ่าน | ผ่าน |  |  | 40000001383 | 0010 | 14 | 79810081 | RBC1S24060 | เหล็กเส้นกลม 6.0มมxSR24 (Bar in Coil) | SR24 | 2025-10-23 | 2024-01-01 | 2958465 | 2024-01-01 | 2958465 | 0.15 | 0.22 | 0.61 | 0.009 | 0.024 |  | 0.220 | 35.0 | 6.11 | 5.79 | 0.32 | 10 | 0 | 0
ผ่านทั้งหมด | ผ่าน | ผ่าน |  |  | 40000001383 | 0010 | 15 | 79810080 | RBC1S24060 | เหล็กเส้นกลม 6.0มมxSR24 (Bar in Coil) | SR24 | 2025-10-23 | 2024-01-01 | 2958465 | 2024-01-01 | 2958465 | 0.16 | 0.18 | 0.64 | 0.009 | 0.023 |  | 0.220 | 36.0 | 6.10 | 5.83 | 0.27 | 10 | 0 | 0
ผ่านทั้งหมด | ผ่าน | ผ่าน |  |  | 40000001383 | 0010 | 16 | 79810079 | RBC1S24060 | เหล็กเส้นกลม 6.0มมxSR24 (Bar in Coil) | SR24 | 2025-10-23 | 2024-01-01 | 2958465 | 2024-01-01 | 2958465 | 0.15 | 0.20 | 0.60 | 0.008 | 0.022 |  | 0.220 | 36.0 | 6.09 | 5.82 | 0.27 | 10 | 0 | 0
ผ่านทั้งหมด | ผ่าน | ผ่าน |  |  | 40000001383 | 0010 | 17 | 79810058 | RBC1S24060 | เหล็กเส้นกลม 6.0มมxSR24 (Bar in Coil) | SR24 | 2025-10-23 | 2024-01-01 | 2958465 | 2024-01-01 | 2958465 | 0.17 | 0.20 | 0.63 | 0.008 | 0.035 |  | 0.221 | 38.0 | 6.10 | 5.75 | 0.35 | 10 | 0 | 0
ผ่านทั้งหมด | ผ่าน | ผ่าน |  |  | 40000001456 | 0010 | 1 | 79810164 | RBM1S240901000 | เหล็กเส้นกลม 9มมx10มSR24(รญ)(ม) ตรง | SR24 | 2025-10-31 | 2024-01-01 | 2958465 | 2024-01-01 | 2958465 | 0.15 | 0.17 | 0.59 | 0.012 | 0.025 | 10.0 | 0.499 | 34.0 | 9.10 | 8.90 | 0.20 | 11 | 0 | 0
ผ่านทั้งหมด | ผ่าน | ผ่าน |  |  | 40000001456 | 0010 | 2 | 79810161 | RBM1S240901000 | เหล็กเส้นกลม 9มมx10มSR24(รญ)(ม) ตรง | SR24 | 2025-10-31 | 2024-01-01 | 2958465 | 2024-01-01 | 2958465 | 0.17 | 0.23 | 0.60 | 0.011 | 0.026 | 10.0 | 0.494 | 35.0 | 9.11 | 8.80 | 0.31 | 11 | 0 | 0
ผ่านทั้งหมด | ผ่าน | ผ่าน |  |  | 40000001456 | 0010 | 3 | 79810160 | RBM1S240901000 | เหล็กเส้นกลม 9มมx10มSR24(รญ)(ม) ตรง | SR24 | 2025-10-31 | 2024-01-01 | 2958465 | 2024-01-01 | 2958465 | 0.16 | 0.21 | 0.61 | 0.009 | 0.020 | 10.0 | 0.487 | 37.0 | 9.07 | 8.81 | 0.26 | 11 | 0 | 0
ผ่านทั้งหมด | ผ่าน | ผ่าน |  |  | 40000001456 | 0010 | 4 | 79810159 | RBM1S240901000 | เหล็กเส้นกลม 9มมx10มSR24(รญ)(ม) ตรง | SR24 | 2025-10-31 | 2024-01-01 | 2958465 | 2024-01-01 | 2958465 | 0.16 | 0.19 | 0.60 | 0.008 | 0.027 | 10.0 | 0.486 | 36.0 | 9.09 | 8.79 | 0.30 | 11 | 0 | 0
ผ่านทั้งหมด | ผ่าน | ผ่าน |  |  | 40000001456 | 0010 | 5 | 79810158 | RBM1S240901000 | เหล็กเส้นกลม 9มมx10มSR24(รญ)(ม) ตรง | SR24 | 2025-10-31 | 2024-01-01 | 2958465 | 2024-01-01 | 2958465 | 0.18 | 0.20 | 0.57 | 0.007 | 0.023 | 10.0 | 0.487 | 37.0 | 9.07 | 8.82 | 0.25 | 11 | 0 | 0
ผ่านทั้งหมด | ผ่าน | ผ่าน |  |  | 40000001456 | 0010 | 6 | 79810157 | RBM1S240901000 | เหล็กเส้นกลม 9มมx10มSR24(รญ)(ม) ตรง | SR24 | 2025-10-31 | 2024-01-01 | 2958465 | 2024-01-01 | 2958465 | 0.16 | 0.21 | 0.60 | 0.009 | 0.024 | 10.0 | 0.487 | 37.0 | 9.11 | 8.80 | 0.31 | 11 | 0 | 0
ผ่านทั้งหมด | ผ่าน | ผ่าน |  |  | 40000001456 | 0010 | 7 | 79810156 | RBM1S240901000 | เหล็กเส้นกลม 9มมx10มSR24(รญ)(ม) ตรง | SR24 | 2025-10-31 | 2024-01-01 | 2958465 | 2024-01-01 | 2958465 | 0.17 | 0.21 | 0.63 | 0.010 | 0.021 | 10.0 | 0.486 | 37.0 | 9.07 | 8.81 | 0.26 | 11 | 0 | 0
ผ่านทั้งหมด | ผ่าน | ผ่าน |  |  | 40000001456 | 0010 | 8 | 79810155 | RBM1S240901000 | เหล็กเส้นกลม 9มมx10มSR24(รญ)(ม) ตรง | SR24 | 2025-10-31 | 2024-01-01 | 2958465 | 2024-01-01 | 2958465 | 0.16 | 0.19 | 0.62 | 0.011 | 0.027 | 10.0 | 0.487 | 37 | 9.06 | 8.81 | 0.25 | 11 | 0 | 0
ผ่านทั้งหมด | ผ่าน | ผ่าน |  |  | 40000001456 | 0010 | 9 | 79810154 | RBM1S240901000 | เหล็กเส้นกลม 9มมx10มSR24(รญ)(ม) ตรง | SR24 | 2025-11-01 | 2024-01-01 | 2958465 | 2024-01-01 | 2958465 | 0.16 | 0.19 | 0.64 | 0.014 | 0.027 | 10.0 | 0.491 | 36.0 | 9.10 | 8.72 | 0.38 | 11 | 0 | 0
ผ่านทั้งหมด | ผ่าน | ผ่าน |  |  | 40000001456 | 0010 | 10 | 79810153 | RBM1S240901000 | เหล็กเส้นกลม 9มมx10มSR24(รญ)(ม) ตรง | SR24 | 2025-11-01 | 2024-01-01 | 2958465 | 2024-01-01 | 2958465 | 0.14 | 0.22 | 0.61 | 0.009 | 0.026 | 10.0 | 0.486 | 34.0 | 9.01 | 8.69 | 0.32 | 11 | 0 | 0
ผ่านทั้งหมด | ผ่าน | ผ่าน |  |  | 40000001456 | 0010 | 11 | 79810152 | RBM1S240901000 | เหล็กเส้นกลม 9มมx10มSR24(รญ)(ม) ตรง | SR24 | 2025-11-01 | 2024-01-01 | 2958465 | 2024-01-01 | 2958465 | 0.15 | 0.20 | 0.63 | 0.014 | 0.028 | 10.0 | 0.490 | 36.0 | 9.04 | 8.70 | 0.34 | 11 | 0 | 0
ผ่านทั้งหมด | ผ่าน | ผ่าน |  |  | 40000001456 | 0010 | 12 | 79810151 | RBM1S240901000 | เหล็กเส้นกลม 9มมx10มSR24(รญ)(ม) ตรง | SR24 | 2025-11-01 | 2024-01-01 | 2958465 | 2024-01-01 | 2958465 | 0.15 | 0.20 | 0.58 | 0.008 | 0.025 | 10.0 | 0.486 | 37.0 | 9.01 | 8.70 | 0.31 | 11 | 0 | 0
ผ่านทั้งหมด | ผ่าน | ผ่าน |  |  | 40000001456 | 0010 | 13 | 79810150 | RBM1S240901000 | เหล็กเส้นกลม 9มมx10มSR24(รญ)(ม) ตรง | SR24 | 2025-11-01 | 2024-01-01 | 2958465 | 2024-01-01 | 2958465 | 0.15 | 0.21 | 0.60 | 0.010 | 0.025 | 10.0 | 0.489 | 37.0 | 9.07 | 8.80 | 0.27 | 11 | 0 | 0
ผ่านทั้งหมด | ผ่าน | ผ่าน |  |  | 40000001456 | 0010 | 14 | 79810149 | RBM1S240901000 | เหล็กเส้นกลม 9มมx10มSR24(รญ)(ม) ตรง | SR24 | 2025-11-01 | 2024-01-01 | 2958465 | 2024-01-01 | 2958465 | 0.16 | 0.17 | 0.56 | 0.008 | 0.023 | 10.0 | 0.486 | 36.0 | 9.07 | 8.81 | 0.26 | 11 | 0 | 0
ผ่านทั้งหมด | ผ่าน | ผ่าน |  |  | 40000001456 | 0010 | 16 | 79810147 | RBM1S240901000 | เหล็กเส้นกลม 9มมx10มSR24(รญ)(ม) ตรง | SR24 | 2025-11-01 | 2024-01-01 | 2958465 | 2024-01-01 | 2958465 | 0.17 | 0.22 | 0.60 | 0.008 | 0.023 | 10.0 | 0.487 | 36.0 | 9.10 | 8.80 | 0.30 | 11 | 0 | 0
ผ่านทั้งหมด | ผ่าน | ผ่าน |  |  | 40000001456 | 0010 | 17 | 79810146 | RBM1S240901000 | เหล็กเส้นกลม 9มมx10มSR24(รญ)(ม) ตรง | SR24 | 2025-11-01 | 2024-01-01 | 2958465 | 2024-01-01 | 2958465 | 0.16 | 0.21 | 0.59 | 0.009 | 0.025 | 10.0 | 0.488 | 36.0 | 9.06 | 8.70 | 0.36 | 11 | 0 | 0
ผ่านทั้งหมด | ผ่าน | ผ่าน |  |  | 40000001456 | 0010 | 18 | 79810145 | RBM1S240901000 | เหล็กเส้นกลม 9มมx10มSR24(รญ)(ม) ตรง | SR24 | 2025-11-01 | 2024-01-01 | 2958465 | 2024-01-01 | 2958465 | 0.15 | 0.21 | 0.62 | 0.010 | 0.025 | 10.0 | 0.489 | 37.0 | 9.10 | 8.72 | 0.38 | 11 | 0 | 0
ผ่านทั้งหมด | ผ่าน | ผ่าน |  |  | 40000001456 | 0010 | 19 | 79810144 | RBM1S240901000 | เหล็กเส้นกลม 9มมx10มSR24(รญ)(ม) ตรง | SR24 | 2025-11-03 | 2024-01-01 | 2958465 | 2024-01-01 | 2958465 | 0.16 | 0.18 | 0.61 | 0.009 | 0.025 | 10.0 | 0.487 | 38.0 | 9.02 | 8.70 | 0.32 | 11 | 0 | 0
ผ่านทั้งหมด | ผ่าน | ผ่าน |  |  | 40000001456 | 0010 | 20 | 79810143 | RBM1S240901000 | เหล็กเส้นกลม 9มมx10มSR24(รญ)(ม) ตรง | SR24 | 2025-11-03 | 2024-01-01 | 2958465 | 2024-01-01 | 2958465 | 0.15 | 0.19 | 0.59 | 0.011 | 0.028 | 10.0 | 0.488 | 36.0 | 9.10 | 8.75 | 0.35 | 11 | 0 | 0
ผ่านทั้งหมด | ผ่าน | ผ่าน |  |  | 40000001456 | 0010 | 21 | 79810142 | RBM1S240901000 | เหล็กเส้นกลม 9มมx10มSR24(รญ)(ม) ตรง | SR24 | 2025-11-03 | 2024-01-01 | 2958465 | 2024-01-01 | 2958465 | 0.15 | 0.20 | 0.62 | 0.015 | 0.028 | 10.0 | 0.490 | 36.0 | 9.08 | 8.74 | 0.34 | 11 | 0 | 0
ผ่านทั้งหมด | ผ่าน | ผ่าน |  |  | 40000001456 | 0010 | 22 | 79810141 | RBM1S240901000 | เหล็กเส้นกลม 9มมx10มSR24(รญ)(ม) ตรง | SR24 | 2025-11-03 | 2024-01-01 | 2958465 | 2024-01-01 | 2958465 | 0.15 | 0.19 | 0.61 | 0.011 | 0.024 | 10.0 | 0.491 | 37.0 | 9.11 | 8.75 | 0.36 | 11 | 0 | 0
ผ่านทั้งหมด | ผ่าน | ผ่าน |  |  | 40000001456 | 0010 | 23 | 79810140 | RBM1S240901000 | เหล็กเส้นกลม 9มมx10มSR24(รญ)(ม) ตรง | SR24 | 2025-11-03 | 2024-01-01 | 2958465 | 2024-01-01 | 2958465 | 0.16 | 0.18 | 0.60 | 0.010 | 0.026 | 10.0 | 0.487 | 37.0 | 9.10 | 8.79 | 0.31 | 11 | 0 | 0
ผ่านทั้งหมด | ผ่าน | ผ่าน |  |  | 40000001456 | 0010 | 24 | 79810139 | RBM1S240901000 | เหล็กเส้นกลม 9มมx10มSR24(รญ)(ม) ตรง | SR24 | 2025-11-03 | 2024-01-01 | 2958465 | 2024-01-01 | 2958465 | 0.15 | 0.20 | 0.57 | 0.009 | 0.025 | 10.0 | 0.487 | 38.0 | 9.07 | 8.79 | 0.28 | 11 | 0 | 0
ผ่านทั้งหมด | ผ่าน | ผ่าน |  |  | 40000001456 | 0010 | 25 | 79810138 | RBM1S240901000 | เหล็กเส้นกลม 9มมx10มSR24(รญ)(ม) ตรง | SR24 | 2025-11-03 | 2024-01-01 | 2958465 | 2024-01-01 | 2958465 | 0.16 | 0.20 | 0.60 | 0.011 | 0.027 | 10.0 | 0.488 | 37.0 | 9.07 | 8.80 | 0.27 | 11 | 0 | 0
ผ่านทั้งหมด | ผ่าน | ผ่าน |  |  | 40000001456 | 0010 | 26 | 79810137 | RBM1S240901000 | เหล็กเส้นกลม 9มมx10มSR24(รญ)(ม) ตรง | SR24 | 2025-11-03 | 2024-01-01 | 2958465 | 2024-01-01 | 2958465 | 0.17 | 0.19 | 0.61 | 0.010 | 0.026 | 10.0 | 0.487 | 37.0 | 9.11 | 8.79 | 0.32 | 11 | 0 | 0
ผ่านทั้งหมด | ผ่าน | ผ่าน |  |  | 40000001456 | 0010 | 27 | 79810136 | RBM1S240901000 | เหล็กเส้นกลม 9มมx10มSR24(รญ)(ม) ตรง | SR24 | 2025-11-03 | 2024-01-01 | 2958465 | 2024-01-01 | 2958465 | 0.15 | 0.20 | 0.61 | 0.010 | 0.024 | 10.0 | 0.490 | 38.0 | 9.08 | 8.80 | 0.28 | 11 | 0 | 0
ผ่านทั้งหมด | ผ่าน | ผ่าน |  |  | 40000001456 | 0010 | 28 | 79810135 | RBM1S240901000 | เหล็กเส้นกลม 9มมx10มSR24(รญ)(ม) ตรง | SR24 | 2025-11-03 | 2024-01-01 | 2958465 | 2024-01-01 | 2958465 | 0.19 | 0.22 | 0.67 | 0.014 | 0.025 | 10.0 | 0.488 | 37.0 | 9.04 | 8.72 | 0.32 | 11 | 0 | 0
ผ่านทั้งหมด | ผ่าน | ผ่าน |  |  | 40000001456 | 0010 | 29 | 79810134 | RBM1S240901000 | เหล็กเส้นกลม 9มมx10มSR24(รญ)(ม) ตรง | SR24 | 2025-11-03 | 2024-01-01 | 2958465 | 2024-01-01 | 2958465 | 0.15 | 0.21 | 0.63 | 0.008 | 0.026 | 10.0 | 0.486 | 39.0 | 9.04 | 8.70 | 0.34 | 11 | 0 | 0
ผ่านทั้งหมด | ผ่าน | ผ่าน |  |  | 40000001456 | 0010 | 30 | 79810133 | RBM1S240901000 | เหล็กเส้นกลม 9มมx10มSR24(รญ)(ม) ตรง | SR24 | 2025-11-03 | 2024-01-01 | 2958465 | 2024-01-01 | 2958465 | 0.14 | 0.21 | 0.60 | 0.007 | 0.019 | 10.0 | 0.487 | 37.0 | 9.02 | 8.68 | 0.34 | 11 | 0 | 0
ผ่านทั้งหมด | ผ่าน | ผ่าน |  |  | 40000001456 | 0010 | 31 | 79810132 | RBM1S240901000 | เหล็กเส้นกลม 9มมx10มSR24(รญ)(ม) ตรง | SR24 | 2025-11-03 | 2024-01-01 | 2958465 | 2024-01-01 | 2958465 | 0.15 | 0.21 | 0.57 | 0.009 | 0.032 | 10.0 | 0.490 | 36.0 | 9.08 | 8.77 | 0.31 | 11 | 0 | 0
ผ่านทั้งหมด | ผ่าน | ผ่าน |  |  | 40000001456 | 0010 | 32 | 79810131 | RBM1S240901000 | เหล็กเส้นกลม 9มมx10มSR24(รญ)(ม) ตรง | SR24 | 2025-11-03 | 2024-01-01 | 2958465 | 2024-01-01 | 2958465 | 0.15 | 0.23 | 0.63 | 0.010 | 0.024 | 10.0 | 0.489 | 35.0 | 9.10 | 8.79 | 0.31 | 11 | 0 | 0
ผ่านทั้งหมด | ผ่าน | ผ่าน |  |  | 40000001456 | 0010 | 33 | 79810130 | RBM1S240901000 | เหล็กเส้นกลม 9มมx10มSR24(รญ)(ม) ตรง | SR24 | 2025-11-03 | 2024-01-01 | 2958465 | 2024-01-01 | 2958465 | 0.17 | 0.18 | 0.60 | 0.009 | 0.018 | 10.0 | 0.490 | 36.0 | 9.07 | 8.80 | 0.27 | 11 | 0 | 0
ผ่านทั้งหมด | ผ่าน | ผ่าน |  |  | 40000001456 | 0010 | 34 | 79810129 | RBM1S240901000 | เหล็กเส้นกลม 9มมx10มSR24(รญ)(ม) ตรง | SR24 | 2025-11-03 | 2024-01-01 | 2958465 | 2024-01-01 | 2958465 | 0.17 | 0.19 | 0.61 | 0.010 | 0.023 | 10.0 | 0.489 | 36.0 | 9.10 | 8.80 | 0.30 | 11 | 0 | 0
ผ่านทั้งหมด | ผ่าน | ผ่าน |  |  | 40000001456 | 0010 | 35 | 79810128 | RBM1S240901000 | เหล็กเส้นกลม 9มมx10มSR24(รญ)(ม) ตรง | SR24 | 2025-11-03 | 2024-01-01 | 2958465 | 2024-01-01 | 2958465 | 0.18 | 0.18 | 0.59 | 0.012 | 0.022 | 10.0 | 0.489 | 35.0 | 8.99 | 8.77 | 0.22 | 11 | 0 | 0
ผ่านทั้งหมด | ผ่าน | ผ่าน |  |  | 40000001456 | 0010 | 36 | 79810127 | RBM1S240901000 | เหล็กเส้นกลม 9มมx10มSR24(รญ)(ม) ตรง | SR24 | 2025-11-03 | 2024-01-01 | 2958465 | 2024-01-01 | 2958465 | 0.15 | 0.20 | 0.61 | 0.013 | 0.024 | 10.0 | 0.488 | 36.0 | 9.03 | 8.77 | 0.26 | 11 | 0 | 0
ผ่านทั้งหมด | ผ่าน | ผ่าน |  |  | 40000001456 | 0010 | 37 | 79810126 | RBM1S240901000 | เหล็กเส้นกลม 9มมx10มSR24(รญ)(ม) ตรง | SR24 | 2025-11-03 | 2024-01-01 | 2958465 | 2024-01-01 | 2958465 | 0.15 | 0.19 | 0.60 | 0.012 | 0.026 | 10.0 | 0.489 | 36.0 | 9.07 | 8.78 | 0.29 | 11 | 0 | 0
ผ่านทั้งหมด | ผ่าน | ผ่าน |  |  | 40000001456 | 0010 | 38 | 79810125 | RBM1S240901000 | เหล็กเส้นกลม 9มมx10มSR24(รญ)(ม) ตรง | SR24 | 2025-11-03 | 2024-01-01 | 2958465 | 2024-01-01 | 2958465 | 0.15 | 0.20 | 0.62 | 0.011 | 0.024 | 10.0 | 0.490 | 36.0 | 9.07 | 8.76 | 0.31 | 11 | 0 | 0
ผ่านทั้งหมด | ผ่าน | ผ่าน |  |  | 40000001456 | 0010 | 39 | 79810124 | RBM1S240901000 | เหล็กเส้นกลม 9มมx10มSR24(รญ)(ม) ตรง | SR24 | 2025-11-05 | 2024-01-01 | 2958465 | 2024-01-01 | 2958465 | 0.16 | 0.20 | 0.63 | 0.014 | 0.030 | 10.0 | 0.489 | 35.0 | 8.94 | 8.80 | 0.14 | 11 | 0 | 0
ผ่านทั้งหมด | ผ่าน | ผ่าน |  |  | 40000001456 | 0010 | 40 | 79810123 | RBM1S240901000 | เหล็กเส้นกลม 9มมx10มSR24(รญ)(ม) ตรง | SR24 | 2025-11-05 | 2024-01-01 | 2958465 | 2024-01-01 | 2958465 | 0.17 | 0.19 | 0.66 | 0.017 | 0.024 | 10.0 | 0.485 | 35.0 | 8.90 | 8.75 | 0.15 | 11 | 0 | 0
ผ่านทั้งหมด | ผ่าน | ผ่าน |  |  | 40000001456 | 0010 | 41 | 79810122 | RBM1S240901000 | เหล็กเส้นกลม 9มมx10มSR24(รญ)(ม) ตรง | SR24 | 2025-11-05 | 2024-01-01 | 2958465 | 2024-01-01 | 2958465 | 0.16 | 0.21 | 0.59 | 0.009 | 0.022 | 10.0 | 0.483 | 34.0 | 8.75 | 8.50 | 0.25 | 11 | 0 | 0
ผ่านทั้งหมด | ผ่าน | ผ่าน |  |  | 40000001456 | 0010 | 42 | 79810121 | RBM1S240901000 | เหล็กเส้นกลม 9มมx10มSR24(รญ)(ม) ตรง | SR24 | 2025-11-05 | 2024-01-01 | 2958465 | 2024-01-01 | 2958465 | 0.18 | 0.21 | 0.62 | 0.012 | 0.021 | 10.0 | 0.488 | 36.0 | 8.78 | 8.69 | 0.09 | 11 | 0 | 0
ผ่านทั้งหมด | ผ่าน | ผ่าน |  |  | 40000001456 | 0010 | 43 | 79810120 | RBM1S240901000 | เหล็กเส้นกลม 9มมx10มSR24(รญ)(ม) ตรง | SR24 | 2025-11-05 | 2024-01-01 | 2958465 | 2024-01-01 | 2958465 | 0.16 | 0.21 | 0.59 | 0.009 | 0.024 | 10.0 | 0.483 | 36 | 8.80 | 8.48 | 0.32 | 11 | 0 | 0
ผ่านทั้งหมด | ผ่าน | ผ่าน |  |  | 40000001456 | 0010 | 44 | 79810119 | RBM1S240901000 | เหล็กเส้นกลม 9มมx10มSR24(รญ)(ม) ตรง | SR24 | 2025-11-05 | 2024-01-01 | 2958465 | 2024-01-01 | 2958465 | 0.17 | 0.23 | 0.63 | 0.009 | 0.021 | 10.0 | 0.482 | 34.0 | 8.78 | 8.45 | 0.33 | 11 | 0 | 0
ผ่านทั้งหมด | ผ่าน | ผ่าน |  |  | 40000001456 | 0010 | 45 | 79810118 | RBM1S240901000 | เหล็กเส้นกลม 9มมx10มSR24(รญ)(ม) ตรง | SR24 | 2025-11-05 | 2024-01-01 | 2958465 | 2024-01-01 | 2958465 | 0.16 | 0.21 | 0.59 | 0.011 | 0.021 | 10.0 | 0.485 | 35.0 | 9.05 | 8.70 | 0.35 | 11 | 0 | 0
ผ่านทั้งหมด | ผ่าน | ผ่าน |  |  | 40000001456 | 0010 | 46 | 79810117 | RBM1S240901000 | เหล็กเส้นกลม 9มมx10มSR24(รญ)(ม) ตรง | SR24 | 2025-11-05 | 2024-01-01 | 2958465 | 2024-01-01 | 2958465 | 0.17 | 0.20 | 0.63 | 0.009 | 0.024 | 10.0 | 0.491 | 34.0 | 9.02 | 8.68 | 0.34 | 11 | 0 | 0
ผ่านทั้งหมด | ผ่าน | ผ่าน |  |  | 40000001456 | 0010 | 47 | 79810116 | RBM1S240901000 | เหล็กเส้นกลม 9มมx10มSR24(รญ)(ม) ตรง | SR24 | 2025-11-05 | 2024-01-01 | 2958465 | 2024-01-01 | 2958465 | 0.17 | 0.23 | 0.63 | 0.009 | 0.024 | 10.0 | 0.492 | 36.0 | 9.01 | 8.65 | 0.36 | 11 | 0 | 0
ผ่านทั้งหมด | ผ่าน | ผ่าน |  |  | 40000001456 | 0010 | 48 | 79810115 | RBM1S240901000 | เหล็กเส้นกลม 9มมx10มSR24(รญ)(ม) ตรง | SR24 | 2025-11-05 | 2024-01-01 | 2958465 | 2024-01-01 | 2958465 | 0.16 | 0.22 | 0.66 | 0.015 | 0.027 | 10.0 | 0.491 | 36.0 | 9.07 | 8.79 | 0.28 | 11 | 0 | 0
ผ่านทั้งหมด | ผ่าน | ผ่าน |  |  | 40000001456 | 0010 | 50 | 79810113 | RBM1S240901000 | เหล็กเส้นกลม 9มมx10มSR24(รญ)(ม) ตรง | SR24 | 2025-11-06 | 2024-01-01 | 2958465 | 2024-01-01 | 2958465 | 0.15 | 0.20 | 0.59 | 0.009 | 0.021 | 10.0 | 0.488 | 36.0 | 9.05 | 8.74 | 0.31 | 11 | 0 | 0
ผ่านทั้งหมด | ผ่าน | ผ่าน |  |  | 40000001456 | 0010 | 51 | 79810112 | RBM1S240901000 | เหล็กเส้นกลม 9มมx10มSR24(รญ)(ม) ตรง | SR24 | 2025-11-06 | 2024-01-01 | 2958465 | 2024-01-01 | 2958465 | 0.17 | 0.23 | 0.62 | 0.011 | 0.022 | 10.0 | 0.491 | 35.0 | 9.10 | 8.74 | 0.36 | 11 | 0 | 0
ผ่านทั้งหมด | ผ่าน | ผ่าน |  |  | 40000001477 | 0010 | 1 | 79810112 | RBM1S241201000 | เหล็กเส้นกลม 12มมx10มSR24(รญ)(ม) ตรง | SR24 | 2025-11-07 | 2024-01-01 | 2958465 | 2024-01-01 | 2958465 | 0.17 | 0.22 | 0.65 | 0.010 | 0.036 | 10.0 | 0.878 | 35.0 | 12.08 | 11.87 | 0.21 | 11 | 0 | 0
ผ่านทั้งหมด | ผ่าน | ผ่าน |  |  | 40000001477 | 0010 | 2 | 79810111 | RBM1S241201000 | เหล็กเส้นกลม 12มมx10มSR24(รญ)(ม) ตรง | SR24 | 2025-11-07 | 2024-01-01 | 2958465 | 2024-01-01 | 2958465 | 0.16 | 0.23 | 0.68 | 0.014 | 0.017 | 10.0 | 0.877 | 35.0 | 12.07 | 11.83 | 0.24 | 11 | 0 | 0
ผ่านทั้งหมด | ผ่าน | ผ่าน |  |  | 40000001477 | 0010 | 4 | 79810109 | RBM1S241201000 | เหล็กเส้นกลม 12มมx10มSR24(รญ)(ม) ตรง | SR24 | 2025-11-07 | 2024-01-01 | 2958465 | 2024-01-01 | 2958465 | 0.17 | 0.21 | 0.67 | 0.009 | 0.022 | 10.0 | 0.866 | 35.0 | 11.97 | 11.66 | 0.31 | 11 | 0 | 0
ผ่านทั้งหมด | ผ่าน | ผ่าน |  |  | 40000001477 | 0010 | 7 | 79810106 | RBM1S241201000 | เหล็กเส้นกลม 12มมx10มSR24(รญ)(ม) ตรง | SR24 | 2025-11-07 | 2024-01-01 | 2958465 | 2024-01-01 | 2958465 | 0.16 | 0.20 | 0.61 | 0.010 | 0.025 | 10.0 | 0.872 | 37.0 | 11.98 | 11.65 | 0.33 | 11 | 0 | 0
ผ่านทั้งหมด | ผ่าน | ผ่าน |  |  | 40000001477 | 0010 | 8 | 79810105 | RBM1S241201000 | เหล็กเส้นกลม 12มมx10มSR24(รญ)(ม) ตรง | SR24 | 2025-11-07 | 2024-01-01 | 2958465 | 2024-01-01 | 2958465 | 0.15 | 0.21 | 0.64 | 0.011 | 0.029 | 10.0 | 0.874 | 37.0 | 12.02 | 11.71 | 0.31 | 11 | 0 | 0
ผ่านทั้งหมด | ผ่าน | ผ่าน |  |  | 40000001478 | 0010 | 1 | 79810105 | RBM1S241501000 | เหล็กเส้นกลม 15มมx10มSR24(รญ)(ม) ตรง | SR24 | 2025-11-08 | 2024-01-01 | 2958465 | 2024-01-01 | 2958465 | 0.15 | 0.20 | 0.63 | 0.008 | 0.022 | 10.0 | 1.360 | 36.0 | 15.03 | 14.76 | 0.27 | 11 | 0 | 0
ผ่านทั้งหมด | ผ่าน | ผ่าน |  |  | 40000001478 | 0010 | 2 | 79810104 | RBM1S241501000 | เหล็กเส้นกลม 15มมx10มSR24(รญ)(ม) ตรง | SR24 | 2025-11-08 | 2024-01-01 | 2958465 | 2024-01-01 | 2958465 | 0.16 | 0.18 | 0.63 | 0.010 | 0.022 | 10.0 | 1.363 | 36.0 | 15.00 | 14.80 | 0.20 | 11 | 0 | 0
ผ่านทั้งหมด | ผ่าน | ผ่าน |  |  | 40000001478 | 0010 | 3 | 79811027 | RBM1S241501000 | เหล็กเส้นกลม 15มมx10มSR24(รญ)(ม) ตรง | SR24 | 2025-11-08 | 2024-01-01 | 2958465 | 2024-01-01 | 2958465 | 0.15 | 0.19 | 0.61 | 0.010 | 0.028 | 10.0 | 1.358 | 36.0 | 14.98 | 14.75 | 0.23 | 11 | 0 | 0
ผ่านทั้งหมด | ผ่าน | ผ่าน |  |  | 40000001478 | 0010 | 4 | 79811026 | RBM1S241501000 | เหล็กเส้นกลม 15มมx10มSR24(รญ)(ม) ตรง | SR24 | 2025-11-08 | 2024-01-01 | 2958465 | 2024-01-01 | 2958465 | 0.16 | 0.21 | 0.58 | 0.010 | 0.026 | 10.0 | 1.357 | 36.0 | 14.97 | 14.74 | 0.23 | 11 | 0 | 0
ผ่านทั้งหมด | ผ่าน | ผ่าน |  |  | 40000001478 | 0010 | 5 | 79811025 | RBM1S241501000 | เหล็กเส้นกลม 15มมx10มSR24(รญ)(ม) ตรง | SR24 | 2025-11-08 | 2024-01-01 | 2958465 | 2024-01-01 | 2958465 | 0.16 | 0.19 | 0.59 | 0.008 | 0.023 | 10.0 | 1.355 | 36.0 | 15.01 | 14.79 | 0.22 | 11 | 0 | 0
ผ่านทั้งหมด | ผ่าน | ผ่าน |  |  | 40000001478 | 0010 | 6 | 79811024 | RBM1S241501000 | เหล็กเส้นกลม 15มมx10มSR24(รญ)(ม) ตรง | SR24 | 2025-11-08 | 2024-01-01 | 2958465 | 2024-01-01 | 2958465 | 0.17 | 0.21 | 0.60 | 0.008 | 0.021 | 10.0 | 1.356 | 35.0 | 15.00 | 14.75 | 0.25 | 11 | 0 | 0
ผ่านทั้งหมด | ผ่าน | ผ่าน |  |  | 40000001478 | 0010 | 7 | 79811023 | RBM1S241501000 | เหล็กเส้นกลม 15มมx10มSR24(รญ)(ม) ตรง | SR24 | 2025-11-08 | 2024-01-01 | 2958465 | 2024-01-01 | 2958465 | 0.15 | 0.23 | 0.62 | 0.009 | 0.023 | 10.0 | 1.367 | 34.0 | 15.04 | 14.80 | 0.24 | 11 | 0 | 0
ผ่านทั้งหมด | ผ่าน | ผ่าน |  |  | 40000001478 | 0010 | 8 | 79811022 | RBM1S241501000 | เหล็กเส้นกลม 15มมx10มSR24(รญ)(ม) ตรง | SR24 | 2025-11-08 | 2024-01-01 | 2958465 | 2024-01-01 | 2958465 | 0.17 | 0.21 | 0.64 | 0.011 | 0.025 | 10.0 | 1.357 | 35.0 | 14.97 | 14.70 | 0.27 | 11 | 0 | 0
ผ่านทั้งหมด | ผ่าน | ผ่าน |  |  | 40000001478 | 0010 | 11 | 79811019 | RBM1S241501000 | เหล็กเส้นกลม 15มมx10มSR24(รญ)(ม) ตรง | SR24 | 2025-11-08 | 2024-01-01 | 2958465 | 2024-01-01 | 2958465 | 0.17 | 0.20 | 0.61 | 0.011 | 0.027 | 10.0 | 1.358 | 34.0 | 15.02 | 14.71 | 0.31 | 11 | 0 | 0
ผ่านทั้งหมด | ผ่าน | ผ่าน |  |  | 40000001478 | 0010 | 12 | 79811018 | RBM1S241501000 | เหล็กเส้นกลม 15มมx10มSR24(รญ)(ม) ตรง | SR24 | 2025-11-08 | 2024-01-01 | 2958465 | 2024-01-01 | 2958465 | 0.18 | 0.23 | 0.63 | 0.012 | 0.023 | 10.0 | 1.360 | 36.0 | 15.04 | 14.71 | 0.33 | 11 | 0 | 0
ผ่านทั้งหมด | ผ่าน | ผ่าน |  |  | 40000001478 | 0010 | 13 | 79811017 | RBM1S241501000 | เหล็กเส้นกลม 15มมx10มSR24(รญ)(ม) ตรง | SR24 | 2025-11-08 | 2024-01-01 | 2958465 | 2024-01-01 | 2958465 | 0.17 | 0.21 | 0.56 | 0.011 | 0.023 | 10.0 | 1.357 | 34.0 | 15.01 | 14.70 | 0.31 | 11 | 0 | 0
ผ่านทั้งหมด | ผ่าน | ผ่าน |  |  | 40000001478 | 0010 | 14 | 79811016 | RBM1S241501000 | เหล็กเส้นกลม 15มมx10มSR24(รญ)(ม) ตรง | SR24 | 2025-11-08 | 2024-01-01 | 2958465 | 2024-01-01 | 2958465 | 0.15 | 0.23 | 0.67 | 0.013 | 0.020 | 10.0 | 1.377 | 35.0 | 15.08 | 14.88 | 0.20 | 11 | 0 | 0
ผ่านทั้งหมด | ผ่าน | ผ่าน |  |  | 40000001478 | 0010 | 15 | 79811015 | RBM1S241501000 | เหล็กเส้นกลม 15มมx10มSR24(รญ)(ม) ตรง | SR24 | 2025-11-08 | 2024-01-01 | 2958465 | 2024-01-01 | 2958465 | 0.16 | 0.21 | 0.66 | 0.011 | 0.018 | 10.0 | 1.358 | 35.0 | 14.97 | 14.74 | 0.23 | 11 | 0 | 0
ผ่านทั้งหมด | ผ่าน | ผ่าน |  |  | 40000001479 | 0010 | 1 | 79811015 | RBM1S241901000 | เหล็กเส้นกลม 19มมx10มSR24(รญ)(ม) ตรง | SR24 | 2025-11-10 | 2024-01-01 | 2958465 | 2024-01-01 | 2958465 | 0.17 | 0.21 | 0.66 | 0.009 | 0.025 | 10.0 | 2.212 | 35.0 | 18.99 | 18.78 | 0.21 | 11 | 0 | 0
ผ่านทั้งหมด | ผ่าน | ผ่าน |  |  | 40000001479 | 0010 | 2 | 79811014 | RBM1S241901000 | เหล็กเส้นกลม 19มมx10มSR24(รญ)(ม) ตรง | SR24 | 2025-11-10 | 2024-01-01 | 2958465 | 2024-01-01 | 2958465 | 0.16 | 0.21 | 0.62 | 0.01 | 0.022 | 10.0 | 2.210 | 35.0 | 18.98 | 18.75 | 0.23 | 11 | 0 | 0
ผ่านทั้งหมด | ผ่าน | ผ่าน |  |  | 40000001480 | 0010 | 2 | 79811003 | RBM1S242501000 | เหล็กเส้นกลม 25มมx10มSR24(รญ)(ม) ตรง | SR24 | 2025-11-10 | 2024-01-01 | 2958465 | 2024-01-01 | 2958465 | 0.17 | 0.22 | 0.63 | 0.010 | 0.024 | 10.0 | 3.769 | 33.0 | 25.00 | 24.80 | 0.20 | 11 | 0 | 0
ผ่านทั้งหมด | ผ่าน | ผ่าน |  |  | 40000001480 | 0010 | 3 | 79811002 | RBM1S242501000 | เหล็กเส้นกลม 25มมx10มSR24(รญ)(ม) ตรง | SR24 | 2025-11-10 | 2024-01-01 | 2958465 | 2024-01-01 | 2958465 | 0.19 | 0.20 | 0.62 | 0.010 | 0.022 | 10.0 | 3.770 | 34.0 | 25.00 | 24.76 | 0.24 | 11 | 0 | 0
ผ่านทั้งหมด | ผ่าน | ผ่าน |  |  | 40000001480 | 0010 | 4 | 79811001 | RBM1S242501000 | เหล็กเส้นกลม 25มมx10มSR24(รญ)(ม) ตรง | SR24 | 2025-11-10 | 2024-01-01 | 2958465 | 2024-01-01 | 2958465 | 0.19 | 0.23 | 0.65 | 0.010 | 0.025 | 10.0 | 3.767 | 36.0 | 24.90 | 24.58 | 0.32 | 11 | 0 | 0
ผ่านทั้งหมด | ผ่าน | ผ่าน |  |  | 40000001480 | 0010 | 5 | 79810330 | RBM1S242501000 | เหล็กเส้นกลม 25มมx10มSR24(รญ)(ม) ตรง | SR24 | 2025-11-10 | 2024-01-01 | 2958465 | 2024-01-01 | 2958465 | 0.15 | 0.23 | 0.69 | 0.012 | 0.027 | 10.0 | 3.769 | 34.0 | 24.95 | 24.56 | 0.39 | 11 | 0 | 0
ผ่านทั้งหมด | ผ่าน | ผ่าน |  |  | 40000001480 | 0010 | 6 | 79810329 | RBM1S242501000 | เหล็กเส้นกลม 25มมx10มSR24(รญ)(ม) ตรง | SR24 | 2025-11-10 | 2024-01-01 | 2958465 | 2024-01-01 | 2958465 | 0.18 | 0.20 | 0.60 | 0.010 | 0.020 | 10.0 | 3.765 | 36.0 | 24.97 | 24.56 | 0.41 | 11 | 0 | 0
ผ่านทั้งหมด | ผ่าน | ผ่าน |  |  | 40000001480 | 0010 | 8 | 79810327 | RBM1S242501000 | เหล็กเส้นกลม 25มมx10มSR24(รญ)(ม) ตรง | SR24 | 2025-11-10 | 2024-01-01 | 2958465 | 2024-01-01 | 2958465 | 0.15 | 0.21 | 0.59 | 0.010 | 0.021 | 10.0 | 3.777 | 35.0 | 25.04 | 24.65 | 0.39 | 11 | 0 | 0
ผ่านทั้งหมด | ผ่าน | ผ่าน |  |  | 40000001480 | 0010 | 9 | 79810326 | RBM1S242501000 | เหล็กเส้นกลม 25มมx10มSR24(รญ)(ม) ตรง | SR24 | 2025-11-10 | 2024-01-01 | 2958465 | 2024-01-01 | 2958465 | 0.16 | 0.20 | 0.57 | 0.009 | 0.023 | 10.0 | 3.767 | 35.0 | 24.92 | 24.54 | 0.38 | 11 | 0 | 0
ผ่านทั้งหมด | ผ่าน | ผ่าน |  |  | 40000001480 | 0010 | 10 | 79810325 | RBM1S242501000 | เหล็กเส้นกลม 25มมx10มSR24(รญ)(ม) ตรง | SR24 | 2025-11-10 | 2024-01-01 | 2958465 | 2024-01-01 | 2958465 | 0.16 | 0.22 | 0.62 | 0.009 | 0.022 | 10.0 | 3.770 | 36.0 | 24.90 | 24.58 | 0.32 | 11 | 0 | 0
ผ่านทั้งหมด | ผ่าน | ผ่าน |  |  | 40000001480 | 0010 | 11 | 79810324 | RBM1S242501000 | เหล็กเส้นกลม 25มมx10มSR24(รญ)(ม) ตรง | SR24 | 2025-11-10 | 2024-01-01 | 2958465 | 2024-01-01 | 2958465 | 0.15 | 0.20 | 0.58 | 0.011 | 0.021 | 10.0 | 3.769 | 35.0 | 24.91 | 24.60 | 0.31 | 11 | 0 | 0
ผ่านทั้งหมด | ผ่าน | ผ่าน |  |  | 40000001480 | 0010 | 12 | 79810323 | RBM1S242501000 | เหล็กเส้นกลม 25มมx10มSR24(รญ)(ม) ตรง | SR24 | 2025-11-10 | 2024-01-01 | 2958465 | 2024-01-01 | 2958465 | 0.16 | 0.22 | 0.61 | 0.010 | 0.021 | 10.0 | 3.767 | 36.0 | 24.90 | 24.58 | 0.32 | 11 | 0 | 0
ผ่านทั้งหมด | ผ่าน | ผ่าน |  |  | 40000001683 | 0010 | 1 | 79810290 | RBC1S24090 | เหล็กเส้นกลม 9.0มมxSR24 (Bar in Coil) | SR24 | 2025-12-26 | 2024-01-01 | 2958465 | 2024-01-01 | 2958465 | 0.14 | 0.20 | 0.62 | 0.020 | 0.024 |  | 0.495 | 35.0 | 9.06 | 8.88 | 0.18 | 10 | 0 | 0
ผ่านทั้งหมด | ผ่าน | ผ่าน |  |  | 40000001683 | 0010 | 2 | 79810289 | RBC1S24090 | เหล็กเส้นกลม 9.0มมxSR24 (Bar in Coil) | SR24 | 2025-12-26 | 2024-01-01 | 2958465 | 2024-01-01 | 2958465 | 0.18 | 0.18 | 0.59 | 0.011 | 0.025 |  | 0.494 | 35.0 | 9.11 | 8.83 | 0.28 | 10 | 0 | 0
ผ่านทั้งหมด | ผ่าน | ผ่าน |  |  | 40000001683 | 0010 | 3 | 79810288 | RBC1S24090 | เหล็กเส้นกลม 9.0มมxSR24 (Bar in Coil) | SR24 | 2025-12-26 | 2024-01-01 | 2958465 | 2024-01-01 | 2958465 | 0.17 | 0.19 | 0.60 | 0.014 | 0.028 |  | 0.494 | 35.0 | 9.10 | 8.85 | 0.25 | 10 | 0 | 0
ผ่านทั้งหมด | ผ่าน | ผ่าน |  |  | 40000001683 | 0010 | 4 | 79810287 | RBC1S24090 | เหล็กเส้นกลม 9.0มมxSR24 (Bar in Coil) | SR24 | 2025-12-26 | 2024-01-01 | 2958465 | 2024-01-01 | 2958465 | 0.16 | 0.21 | 0.61 | 0.009 | 0.025 |  | 0.493 | 35.0 | 9.05 | 8.81 | 0.24 | 10 | 0 | 0
ผ่านทั้งหมด | ผ่าน | ผ่าน |  |  | 40000001683 | 0010 | 5 | 79810286 | RBC1S24090 | เหล็กเส้นกลม 9.0มมxSR24 (Bar in Coil) | SR24 | 2025-12-26 | 2024-01-01 | 2958465 | 2024-01-01 | 2958465 | 0.17 | 0.21 | 0.63 | 0.010 | 0.022 |  | 0.493 | 35.0 | 9.09 | 8.83 | 0.26 | 10 | 0 | 0
ผ่านทั้งหมด | ผ่าน | ผ่าน |  |  | 40000001683 | 0010 | 6 | 79810285 | RBC1S24090 | เหล็กเส้นกลม 9.0มมxSR24 (Bar in Coil) | SR24 | 2025-12-26 | 2024-01-01 | 2958465 | 2024-01-01 | 2958465 | 0.16 | 0.19 | 0.62 | 0.011 | 0.026 |  | 0.494 | 35.0 | 9.14 | 8.84 | 0.30 | 10 | 0 | 0
ผ่านทั้งหมด | ผ่าน | ผ่าน |  |  | 40000001683 | 0010 | 7 | 79810284 | RBC1S24090 | เหล็กเส้นกลม 9.0มมxSR24 (Bar in Coil) | SR24 | 2026-01-06 | 2024-01-01 | 2958465 | 2024-01-01 | 2958465 | 0.16 | 0.18 | 0.60 | 0.010 | 0.024 |  | 0.490 | 27.0 | 9.05 | 8.95 | 0.10 | 10 | 0 | 0
ผ่านทั้งหมด | ผ่าน | ผ่าน |  |  | 40000001683 | 0010 | 8 | 79810283 | RBC1S24090 | เหล็กเส้นกลม 9.0มมxSR24 (Bar in Coil) | SR24 | 2026-01-06 | 2024-01-01 | 2958465 | 2024-01-01 | 2958465 | 0.17 | 0.22 | 0.65 | 0.013 | 0.028 |  | 0.489 | 27.0 | 9.02 | 8.94 | 0.08 | 10 | 0 | 0
ผ่านทั้งหมด | ผ่าน | ผ่าน |  |  | 40000001683 | 0010 | 9 | 79810282 | RBC1S24090 | เหล็กเส้นกลม 9.0มมxSR24 (Bar in Coil) | SR24 | 2026-01-06 | 2024-01-01 | 2958465 | 2024-01-01 | 2958465 | 0.15 | 0.20 | 0.57 | 0.017 | 0.032 |  | 0.492 | 27.0 | 8.99 | 8.94 | 0.05 | 10 | 0 | 0
ผ่านทั้งหมด | ผ่าน | ผ่าน |  |  | 40000001683 | 0010 | 10 | 79810281 | RBC1S24090 | เหล็กเส้นกลม 9.0มมxSR24 (Bar in Coil) | SR24 | 2026-01-06 | 2024-01-01 | 2958465 | 2024-01-01 | 2958465 | 0.17 | 0.19 | 0.67 | 0.012 | 0.031 |  | 0.491 | 27.0 | 9.10 | 8.90 | 0.20 | 10 | 0 | 0
ผ่านทั้งหมด | ผ่าน | ผ่าน |  |  | 40000001683 | 0010 | 11 | 79810280 | RBC1S24090 | เหล็กเส้นกลม 9.0มมxSR24 (Bar in Coil) | SR24 | 2026-01-06 | 2024-01-01 | 2958465 | 2024-01-01 | 2958465 | 0.16 | 0.22 | 0.65 | 0.024 | 0.035 |  | 0.490 | 28.0 | 9.05 | 8.94 | 0.11 | 10 | 0 | 0
ผ่านทั้งหมด | ผ่าน | ผ่าน |  |  | 40000001683 | 0010 | 12 | 79810279 | RBC1S24090 | เหล็กเส้นกลม 9.0มมxSR24 (Bar in Coil) | SR24 | 2026-01-06 | 2024-01-01 | 2958465 | 2024-01-01 | 2958465 | 0.16 | 0.21 | 0.64 | 0.016 | 0.031 |  | 0.488 | 27.0 | 9.07 | 8.95 | 0.12 | 10 | 0 | 0
ผ่านทั้งหมด | ผ่าน | ผ่าน |  |  | 40000001683 | 0010 | 13 | 79810278 | RBC1S24090 | เหล็กเส้นกลม 9.0มมxSR24 (Bar in Coil) | SR24 | 2026-01-06 | 2024-01-01 | 2958465 | 2024-01-01 | 2958465 | 0.15 | 0.20 | 0.56 | 0.011 | 0.028 |  | 0.489 | 27.0 | 9.04 | 8.90 | 0.14 | 10 | 0 | 0
ผ่านทั้งหมด | ผ่าน | ผ่าน |  |  | 40000001683 | 0010 | 14 | 79810277 | RBC1S24090 | เหล็กเส้นกลม 9.0มมxSR24 (Bar in Coil) | SR24 | 2026-01-06 | 2024-01-01 | 2958465 | 2024-01-01 | 2958465 | 0.17 | 0.21 | 0.58 | 0.009 | 0.026 |  | 0.490 | 30.0 | 9.08 | 8.83 | 0.25 | 10 | 0 | 0
ผ่านทั้งหมด | ผ่าน | ผ่าน |  |  | 40000001683 | 0010 | 15 | 79810276 | RBC1S24090 | เหล็กเส้นกลม 9.0มมxSR24 (Bar in Coil) | SR24 | 2026-01-06 | 2024-01-01 | 2958465 | 2024-01-01 | 2958465 | 0.18 | 0.18 | 0.59 | 0.011 | 0.024 |  | 0.490 | 30.0 | 9.04 | 8.83 | 0.21 | 10 | 0 | 0
ผ่านทั้งหมด | ผ่าน | ผ่าน |  |  | 40000001683 | 0010 | 16 | 79810275 | RBC1S24090 | เหล็กเส้นกลม 9.0มมxSR24 (Bar in Coil) | SR24 | 2026-01-06 | 2024-01-01 | 2958465 | 2024-01-01 | 2958465 | 0.16 | 0.20 | 0.62 | 0.013 | 0.029 |  | 0.491 | 29.0 | 9.05 | 8.87 | 0.18 | 10 | 0 | 0
ผ่านทั้งหมด | ผ่าน | ผ่าน |  |  | 40000001683 | 0010 | 17 | 79810274 | RBC1S24090 | เหล็กเส้นกลม 9.0มมxSR24 (Bar in Coil) | SR24 | 2026-01-06 | 2024-01-01 | 2958465 | 2024-01-01 | 2958465 | 0.17 | 0.21 | 0.58 | 0.010 | 0.027 |  | 0.490 | 29.0 | 9.04 | 8.85 | 0.19 | 10 | 0 | 0
ผ่านทั้งหมด | ผ่าน | ผ่าน |  |  | 40000001683 | 0010 | 18 | 79810273 | RBC1S24090 | เหล็กเส้นกลม 9.0มมxSR24 (Bar in Coil) | SR24 | 2026-01-06 | 2024-01-01 | 2958465 | 2024-01-01 | 2958465 | 0.18 | 0.19 | 0.62 | 0.012 | 0.026 |  | 0.490 | 30.0 | 9.03 | 8.77 | 0.26 | 10 | 0 | 0
ผ่านทั้งหมด | ผ่าน | ผ่าน |  |  | 40000001683 | 0010 | 19 | 79810272 | RBC1S24090 | เหล็กเส้นกลม 9.0มมxSR24 (Bar in Coil) | SR24 | 2026-01-06 | 2024-01-01 | 2958465 | 2024-01-01 | 2958465 | 0.17 | 0.22 | 0.57 | 0.010 | 0.023 |  | 0.493 | 29.0 | 9.05 | 8.80 | 0.25 | 10 | 0 | 0
ผ่านทั้งหมด | ผ่าน | ผ่าน |  |  | 40000001683 | 0010 | 20 | 79810271 | RBC1S24090 | เหล็กเส้นกลม 9.0มมxSR24 (Bar in Coil) | SR24 | 2026-01-06 | 2024-01-01 | 2958465 | 2024-01-01 | 2958465 | 0.15 | 0.20 | 0.59 | 0.011 | 0.025 |  | 0.491 | 29.0 | 9.12 | 8.85 | 0.27 | 10 | 0 | 0
ผ่านทั้งหมด | ผ่าน | ผ่าน |  |  | 40000001683 | 0010 | 21 | 79810270 | RBC1S24090 | เหล็กเส้นกลม 9.0มมxSR24 (Bar in Coil) | SR24 | 2026-01-06 | 2024-01-01 | 2958465 | 2024-01-01 | 2958465 | 0.17 | 0.21 | 0.61 | 0.009 | 0.023 |  | 0.490 | 29.0 | 9.03 | 8.77 | 0.26 | 10 | 0 | 0
ผ่านทั้งหมด | ผ่าน | ผ่าน |  |  | 40000001684 | 0010 | 1 | 79810270 | RBM1S240901000 | เหล็กเส้นกลม 9มมx10มSR24(รญ)(ม) ตรง | SR24 | 2026-01-06 | 2024-01-01 | 2958465 | 2024-01-01 | 2958465 | 0.16 | 0.22 | 0.68 | 0.011 | 0.026 | 10.0 | 0.485 | 28.0 | 8.97 | 8.84 | 0.13 | 11 | 0 | 0
ผ่านทั้งหมด | ผ่าน | ผ่าน |  |  | 40000001684 | 0010 | 2 | 79810269 | RBM1S240901000 | เหล็กเส้นกลม 9มมx10มSR24(รญ)(ม) ตรง | SR24 | 2026-01-06 | 2024-01-01 | 2958465 | 2024-01-01 | 2958465 | 0.16 | 0.21 | 0.67 | 0.011 | 0.026 | 10.0 | 0.483 | 29.0 | 8.99 | 8.85 | 0.14 | 11 | 0 | 0
ผ่านทั้งหมด | ผ่าน | ผ่าน |  |  | 40000001684 | 0010 | 3 | 79810268 | RBM1S240901000 | เหล็กเส้นกลม 9มมx10มSR24(รญ)(ม) ตรง | SR24 | 2026-01-06 | 2024-01-01 | 2958465 | 2024-01-01 | 2958465 | 0.17 | 0.20 | 0.62 | 0.007 | 0.022 | 10.0 | 0.486 | 29.0 | 9.03 | 8.82 | 0.21 | 11 | 0 | 0
ผ่านทั้งหมด | ผ่าน | ผ่าน |  |  | 40000001684 | 0010 | 4 | 79810267 | RBM1S240901000 | เหล็กเส้นกลม 9มมx10มSR24(รญ)(ม) ตรง | SR24 | 2026-01-06 | 2024-01-01 | 2958465 | 2024-01-01 | 2958465 | 0.16 | 0.23 | 0.69 | 0.013 | 0.026 | 10.0 | 0.485 | 29.0 | 9.04 | 8.84 | 0.20 | 11 | 0 | 0
ผ่านทั้งหมด | ผ่าน | ผ่าน |  |  | 40000001684 | 0010 | 5 | 79810266 | RBM1S240901000 | เหล็กเส้นกลม 9มมx10มSR24(รญ)(ม) ตรง | SR24 | 2026-01-06 | 2024-01-01 | 2958465 | 2024-01-01 | 2958465 | 0.18 | 0.22 | 0.66 | 0.017 | 0.034 | 10.0 | 0.486 | 28.0 | 9.00 | 8.82 | 0.18 | 11 | 0 | 0
ผ่านทั้งหมด | ผ่าน | ผ่าน |  |  | 40000001684 | 0010 | 6 | 79810265 | RBM1S240901000 | เหล็กเส้นกลม 9มมx10มSR24(รญ)(ม) ตรง | SR24 | 2026-01-06 | 2024-01-01 | 2958465 | 2024-01-01 | 2958465 | 0.20 | 0.21 | 0.67 | 0.011 | 0.025 | 10.0 | 0.488 | 29.0 | 9.04 | 8.88 | 0.16 | 11 | 0 | 0
ผ่านทั้งหมด | ผ่าน | ผ่าน |  |  | 40000001684 | 0010 | 7 | 79810264 | RBM1S240901000 | เหล็กเส้นกลม 9มมx10มSR24(รญ)(ม) ตรง | SR24 | 2026-01-06 | 2024-01-01 | 2958465 | 2024-01-01 | 2958465 | 0.17 | 0.21 | 0.63 | 0.014 | 0.033 | 10.0 | 0.487 | 28.0 | 9.05 | 8.82 | 0.23 | 11 | 0 | 0
ผ่านทั้งหมด | ผ่าน | ผ่าน |  |  | 40000001684 | 0010 | 8 | 79810263 | RBM1S240901000 | เหล็กเส้นกลม 9มมx10มSR24(รญ)(ม) ตรง | SR24 | 2026-01-06 | 2024-01-01 | 2958465 | 2024-01-01 | 2958465 | 0.18 | 0.22 | 0.67 | 0.013 | 0.034 | 10.0 | 0.486 | 29.0 | 9.02 | 8.84 | 0.18 | 11 | 0 | 0
ผ่านทั้งหมด | ผ่าน | ผ่าน |  |  | 40000001684 | 0010 | 9 | 79810262 | RBM1S240901000 | เหล็กเส้นกลม 9มมx10มSR24(รญ)(ม) ตรง | SR24 | 2026-01-06 | 2024-01-01 | 2958465 | 2024-01-01 | 2958465 | 0.18 | 0.20 | 0.64 | 0.015 | 0.029 | 10.0 | 0.487 | 28.0 | 9.04 | 8.80 | 0.24 | 11 | 0 | 0
ผ่านทั้งหมด | ผ่าน | ผ่าน |  |  | 40000001684 | 0010 | 10 | 79810261 | RBM1S240901000 | เหล็กเส้นกลม 9มมx10มSR24(รญ)(ม) ตรง | SR24 | 2026-01-06 | 2024-01-01 | 2958465 | 2024-01-01 | 2958465 | 0.16 | 0.2 | 0.62 | 0.01 | 0.036 | 10.0 | 0.488 | 29.0 | 9.07 | 8.58 | 0.49 | 11 | 0 | 0
ผ่านทั้งหมด | ผ่าน | ผ่าน |  |  | 40000001684 | 0010 | 11 | 79810260 | RBM1S240901000 | เหล็กเส้นกลม 9มมx10มSR24(รญ)(ม) ตรง | SR24 | 2026-01-06 | 2024-01-01 | 2958465 | 2024-01-01 | 2958465 | 0.16 | 0.23 | 0.61 | 0.01 | 0.03 | 10.0 | 0.487 | 29.0 | 9.10 | 8.82 | 0.28 | 11 | 0 | 0
ผ่านทั้งหมด | ผ่าน | ผ่าน |  |  | 40000001684 | 0010 | 12 | 79810259 | RBM1S240901000 | เหล็กเส้นกลม 9มมx10มSR24(รญ)(ม) ตรง | SR24 | 2026-01-06 | 2024-01-01 | 2958465 | 2024-01-01 | 2958465 | 0.15 | 0.2 | 0.62 | 0.012 | 0.028 | 10.0 | 0.488 | 29.0 | 9.04 | 8.81 | 0.23 | 11 | 0 | 0
ผ่านทั้งหมด | ผ่าน | ผ่าน |  |  | 40000001684 | 0010 | 13 | 79810258 | RBM1S240901000 | เหล็กเส้นกลม 9มมx10มSR24(รญ)(ม) ตรง | SR24 | 2026-01-06 | 2024-01-01 | 2958465 | 2024-01-01 | 2958465 | 0.18 | 0.2 | 0.65 | 0.011 | 0.029 | 10.0 | 0.488 | 29.0 | 9.07 | 8.84 | 0.23 | 11 | 0 | 0
ผ่านทั้งหมด | ผ่าน | ผ่าน |  |  | 40000001684 | 0010 | 14 | 79810257 | RBM1S240901000 | เหล็กเส้นกลม 9มมx10มSR24(รญ)(ม) ตรง | SR24 | 2026-01-06 | 2024-01-01 | 2958465 | 2024-01-01 | 2958465 | 0.16 | 0.22 | 0.67 | 0.015 | 0.029 | 10.0 | 0.488 | 29.0 | 9.04 | 8.88 | 0.16 | 11 | 0 | 0
ผ่านทั้งหมด | ผ่าน | ผ่าน |  |  | 40000001684 | 0010 | 15 | 79810256 | RBM1S240901000 | เหล็กเส้นกลม 9มมx10มSR24(รญ)(ม) ตรง | SR24 | 2026-01-06 | 2024-01-01 | 2958465 | 2024-01-01 | 2958465 | 0.18 | 0.2 | 0.63 | 0.015 | 0.031 | 10.0 | 0.489 | 28.0 | 9.07 | 8.84 | 0.23 | 11 | 0 | 0
ผ่านทั้งหมด | ผ่าน | ผ่าน |  |  | 40000001684 | 0010 | 16 | 79810255 | RBM1S240901000 | เหล็กเส้นกลม 9มมx10มSR24(รญ)(ม) ตรง | SR24 | 2026-01-06 | 2024-01-01 | 2958465 | 2024-01-01 | 2958465 | 0.16 | 0.22 | 0.62 | 0.011 | 0.036 | 10.0 | 0.488 | 29.0 | 9.04 | 8.90 | 0.14 | 11 | 0 | 0
ผ่านทั้งหมด | ผ่าน | ผ่าน |  |  | 40000001684 | 0010 | 18 | 79810253 | RBM1S240901000 | เหล็กเส้นกลม 9มมx10มSR24(รญ)(ม) ตรง | SR24 | 2026-01-06 | 2024-01-01 | 2958465 | 2024-01-01 | 2958465 | 0.17 | 0.21 | 0.65 | 0.011 | 0.032 | 10.0 | 0.490 | 31.0 | 9.08 | 8.76 | 0.32 | 11 | 0 | 0
ผ่านทั้งหมด | ผ่าน | ผ่าน |  |  | 40000001684 | 0010 | 19 | 79810252 | RBM1S240901000 | เหล็กเส้นกลม 9มมx10มSR24(รญ)(ม) ตรง | SR24 | 2026-01-06 | 2024-01-01 | 2958465 | 2024-01-01 | 2958465 | 0.18 | 0.23 | 0.64 | 0.014 | 0.037 | 10.0 | 0.489 | 33.0 | 9.06 | 8.76 | 0.30 | 11 | 0 | 0
ผ่านทั้งหมด | ผ่าน | ผ่าน |  |  | 40000001684 | 0010 | 20 | 79810251 | RBM1S240901000 | เหล็กเส้นกลม 9มมx10มSR24(รญ)(ม) ตรง | SR24 | 2026-01-06 | 2024-01-01 | 2958465 | 2024-01-01 | 2958465 | 0.15 | 0.19 | 0.61 | 0.016 | 0.033 | 10.0 | 0.488 | 31.0 | 9.06 | 8.76 | 0.30 | 11 | 0 | 0
ผ่านทั้งหมด | ผ่าน | ผ่าน |  |  | 40000001684 | 0010 | 21 | 79810250 | RBM1S240901000 | เหล็กเส้นกลม 9มมx10มSR24(รญ)(ม) ตรง | SR24 | 2026-01-06 | 2024-01-01 | 2958465 | 2024-01-01 | 2958465 | 0.17 | 0.21 | 0.63 | 0.01 | 0.029 | 10.0 | 0.490 | 31.0 | 9.09 | 8.78 | 0.31 | 11 | 0 | 0
ผ่านทั้งหมด | ผ่าน | ผ่าน |  |  | 40000001684 | 0010 | 22 | 79810249 | RBM1S240901000 | เหล็กเส้นกลม 9มมx10มSR24(รญ)(ม) ตรง | SR24 | 2026-01-06 | 2024-01-01 | 2958465 | 2024-01-01 | 2958465 | 0.17 | 0.21 | 0.65 | 0.013 | 0.034 | 10.0 | 0.489 | 33.0 | 9.10 | 8.76 | 0.34 | 11 | 0 | 0
ผ่านทั้งหมด | ผ่าน | ผ่าน |  |  | 40000001684 | 0010 | 24 | 79810247 | RBM1S240901000 | เหล็กเส้นกลม 9มมx10มSR24(รญ)(ม) ตรง | SR24 | 2026-01-06 | 2024-01-01 | 2958465 | 2024-01-01 | 2958465 | 0.16 | 0.22 | 0.66 | 0.01 | 0.034 | 10.0 | 0.482 | 30.0 | 8.96 | 8.84 | 0.12 | 11 | 0 | 0
ผ่านทั้งหมด | ผ่าน | ผ่าน |  |  | 40000001684 | 0010 | 25 | 79810246 | RBM1S240901000 | เหล็กเส้นกลม 9มมx10มSR24(รญ)(ม) ตรง | SR24 | 2026-01-06 | 2024-01-01 | 2958465 | 2024-01-01 | 2958465 | 0.18 | 0.20 | 0.67 | 0.009 | 0.029 | 10.0 | 0.486 | 29.0 | 9.05 | 8.80 | 0.25 | 11 | 0 | 0
ผ่านทั้งหมด | ผ่าน | ผ่าน |  |  | 40000001684 | 0010 | 26 | 79810245 | RBM1S240901000 | เหล็กเส้นกลม 9มมx10มSR24(รญ)(ม) ตรง | SR24 | 2026-01-06 | 2024-01-01 | 2958465 | 2024-01-01 | 2958465 | 0.14 | 0.19 | 0.66 | 0.011 | 0.035 | 10.0 | 0.487 | 29.0 | 9.00 | 8.84 | 0.16 | 11 | 0 | 0
ผ่านทั้งหมด | ผ่าน | ผ่าน |  |  | 40000001684 | 0010 | 27 | 79810244 | RBM1S240901000 | เหล็กเส้นกลม 9มมx10มSR24(รญ)(ม) ตรง | SR24 | 2026-01-06 | 2024-01-01 | 2958465 | 2024-01-01 | 2958465 | 0.18 | 0.21 | 0.60 | 0.008 | 0.031 | 10.0 | 0.486 | 28.0 | 9.05 | 8.82 | 0.23 | 11 | 0 | 0
ผ่านทั้งหมด | ผ่าน | ผ่าน |  |  | 40000001684 | 0010 | 28 | 79810243 | RBM1S240901000 | เหล็กเส้นกลม 9มมx10มSR24(รญ)(ม) ตรง | SR24 | 2026-01-06 | 2024-01-01 | 2958465 | 2024-01-01 | 2958465 | 0.15 | 0.21 | 0.69 | 0.009 | 0.032 | 10.0 | 0.487 | 29.0 | 9.03 | 8.87 | 0.16 | 11 | 0 | 0
ผ่านทั้งหมด | ผ่าน | ผ่าน |  |  | 40000001684 | 0010 | 29 | 79810242 | RBM1S240901000 | เหล็กเส้นกลม 9มมx10มSR24(รญ)(ม) ตรง | SR24 | 2026-01-06 | 2024-01-01 | 2958465 | 2024-01-01 | 2958465 | 0.18 | 0.22 | 0.58 | 0.007 | 0.024 | 10.0 | 0.487 | 30.0 | 9.06 | 8.84 | 0.22 | 11 | 0 | 0
ผ่านทั้งหมด | ผ่าน | ผ่าน |  |  | 40000001684 | 0010 | 30 | 79810241 | RBM1S240901000 | เหล็กเส้นกลม 9มมx10มSR24(รญ)(ม) ตรง | SR24 | 2026-01-06 | 2024-01-01 | 2958465 | 2024-01-01 | 2958465 | 0.15 | 0.21 | 0.60 | 0.011 | 0.036 | 10.0 | 0.486 | 30.0 | 9.03 | 8.77 | 0.26 | 11 | 0 | 0
ผ่านทั้งหมด | ผ่าน | ผ่าน |  |  | 40000001684 | 0010 | 31 | 79810240 | RBM1S240901000 | เหล็กเส้นกลม 9มมx10มSR24(รญ)(ม) ตรง | SR24 | 2026-01-06 | 2024-01-01 | 2958465 | 2024-01-01 | 2958465 | 0.17 | 0.20 | 0.59 | 0.012 | 0.031 | 10.0 | 0.487 | 29.0 | 9.04 | 8.84 | 0.20 | 11 | 0 | 0
ผ่านทั้งหมด | ผ่าน | ผ่าน |  |  | 40000001684 | 0010 | 32 | 79810239 | RBM1S240901000 | เหล็กเส้นกลม 9มมx10มSR24(รญ)(ม) ตรง | SR24 | 2026-01-06 | 2024-01-01 | 2958465 | 2024-01-01 | 2958465 | 0.16 | 0.22 | 0.61 | 0.011 | 0.025 | 10.0 | 0.486 | 33.0 | 8.96 | 8.65 | 0.31 | 11 | 0 | 0
ผ่านทั้งหมด | ผ่าน | ผ่าน |  |  | 40000001684 | 0010 | 33 | 79810238 | RBM1S240901000 | เหล็กเส้นกลม 9มมx10มSR24(รญ)(ม) ตรง | SR24 | 2026-01-06 | 2024-01-01 | 2958465 | 2024-01-01 | 2958465 | 0.17 | 0.23 | 0.64 | 0.014 | 0.035 | 10.0 | 0.486 | 30.0 | 8.97 | 8.69 | 0.28 | 11 | 0 | 0
ผ่านทั้งหมด | ผ่าน | ผ่าน |  |  | 40000001684 | 0010 | 34 | 79810237 | RBM1S240901000 | เหล็กเส้นกลม 9มมx10มSR24(รญ)(ม) ตรง | SR24 | 2026-01-06 | 2024-01-01 | 2958465 | 2024-01-01 | 2958465 | 0.16 | 0.20 | 0.59 | 0.012 | 0.032 | 10.0 | 0.485 | 32.0 | 8.92 | 8.70 | 0.22 | 11 | 0 | 0
ผ่านทั้งหมด | ผ่าน | ผ่าน |  |  | 40000001684 | 0010 | 35 | 79810236 | RBM1S240901000 | เหล็กเส้นกลม 9มมx10มSR24(รญ)(ม) ตรง | SR24 | 2026-01-06 | 2024-01-01 | 2958465 | 2024-01-01 | 2958465 | 0.16 | 0.21 | 0.61 | 0.010 | 0.027 | 10.0 | 0.488 | 31.0 | 9.01 | 8.66 | 0.35 | 11 | 0 | 0
ผ่านทั้งหมด | ผ่าน | ผ่าน |  |  | 40000001684 | 0010 | 36 | 79810235 | RBM1S240901000 | เหล็กเส้นกลม 9มมx10มSR24(รญ)(ม) ตรง | SR24 | 2026-01-06 | 2024-01-01 | 2958465 | 2024-01-01 | 2958465 | 0.17 | 0.22 | 0.63 | 0.014 | 0.034 | 10.0 | 0.490 | 30.0 | 9.02 | 8.76 | 0.26 | 11 | 0 | 0
ผ่านทั้งหมด | ผ่าน | ผ่าน |  |  | 40000001684 | 0010 | 37 | 79810234 | RBM1S240901000 | เหล็กเส้นกลม 9มมx10มSR24(รญ)(ม) ตรง | SR24 | 2026-01-06 | 2024-01-01 | 2958465 | 2024-01-01 | 2958465 | 0.19 | 0.20 | 0.61 | 0.013 | 0.023 | 10.0 | 0.487 | 29.0 | 8.96 | 8.70 | 0.26 | 11 | 0 | 0
ผ่านทั้งหมด | ผ่าน | ผ่าน |  |  | 40000001684 | 0010 | 38 | 79810233 | RBM1S240901000 | เหล็กเส้นกลม 9มมx10มSR24(รญ)(ม) ตรง | SR24 | 2026-01-06 | 2024-01-01 | 2958465 | 2024-01-01 | 2958465 | 0.16 | 0.21 | 0.58 | 0.011 | 0.028 | 10.0 | 0.486 | 30.0 | 9.04 | 8.81 | 0.23 | 11 | 0 | 0
ผ่านทั้งหมด | ผ่าน | ผ่าน |  |  | 40000001684 | 0010 | 39 | 79812011 | RBM1S240901000 | เหล็กเส้นกลม 9มมx10มSR24(รญ)(ม) ตรง | SR24 | 2026-01-06 | 2024-01-01 | 2958465 | 2024-01-01 | 2958465 | 0.15 | 0.22 | 0.61 | 0.012 | 0.027 | 10.0 | 0.487 | 30.0 | 9.03 | 8.82 | 0.21 | 11 | 0 | 0
ผ่านทั้งหมด | ผ่าน | ผ่าน |  |  | 40000001684 | 0010 | 40 | 79812010 | RBM1S240901000 | เหล็กเส้นกลม 9มมx10มSR24(รญ)(ม) ตรง | SR24 | 2026-01-06 | 2024-01-01 | 2958465 | 2024-01-01 | 2958465 | 0.15 | 0.19 | 0.58 | 0.010 | 0.022 | 10.0 | 0.487 | 30.0 | 9.01 | 8.80 | 0.21 | 11 | 0 | 0
ผ่านทั้งหมด | ผ่าน | ผ่าน |  |  | 40000001684 | 0010 | 41 | 79812009 | RBM1S240901000 | เหล็กเส้นกลม 9มมx10มSR24(รญ)(ม) ตรง | SR24 | 2026-01-06 | 2024-01-01 | 2958465 | 2024-01-01 | 2958465 | 0.17 | 0.20 | 0.60 | 0.009 | 0.025 | 10.0 | 0.487 | 29.0 | 9.06 | 8.84 | 0.22 | 11 | 0 | 0
ผ่านทั้งหมด | ผ่าน | ผ่าน |  |  | 40000001684 | 0010 | 42 | 79812008 | RBM1S240901000 | เหล็กเส้นกลม 9มมx10มSR24(รญ)(ม) ตรง | SR24 | 2026-01-06 | 2024-01-01 | 2958465 | 2024-01-01 | 2958465 | 0.16 | 0.22 | 0.62 | 0.011 | 0.031 | 10.0 | 0.486 | 30.0 | 9.04 | 8.79 | 0.25 | 11 | 0 | 0
ผ่านทั้งหมด | ผ่าน | ผ่าน |  |  | 40000001684 | 0010 | 43 | 79812007 | RBM1S240901000 | เหล็กเส้นกลม 9มมx10มSR24(รญ)(ม) ตรง | SR24 | 2026-01-06 | 2024-01-01 | 2958465 | 2024-01-01 | 2958465 | 0.17 | 0.20 | 0.60 | 0.009 | 0.025 | 10.0 | 0.487 | 29.0 | 9.02 | 8.70 | 0.32 | 11 | 0 | 0
ผ่านทั้งหมด | ผ่าน | ผ่าน |  |  | 40000001696 | 0010 | 1 | 79811093 | RBM1S240901000 | เหล็กเส้นกลม 9มมx10มSR24(รญ)(ม) ตรง | SR24 | 2026-01-07 | 2024-01-01 | 2958465 | 2024-01-01 | 2958465 | 0.16 | 0.18 | 0.58 | 0.011 | 0.023 | 10.0 | 0.485 | 31.0 | 8.94 | 8.75 | 0.19 | 11 | 0 | 0
ผ่านทั้งหมด | ผ่าน | ผ่าน |  |  | 40000001696 | 0010 | 2 | 79811094 | RBM1S240901000 | เหล็กเส้นกลม 9มมx10มSR24(รญ)(ม) ตรง | SR24 | 2026-01-07 | 2024-01-01 | 2958465 | 2024-01-01 | 2958465 | 0.17 | 0.22 | 0.60 | 0.010 | 0.023 | 10.0 | 0.484 | 29.0 | 8.95 | 8.70 | 0.25 | 11 | 0 | 0
ผ่านทั้งหมด | ผ่าน | ผ่าน |  |  | 40000001696 | 0010 | 3 | 79812012 | RBM1S240901000 | เหล็กเส้นกลม 9มมx10มSR24(รญ)(ม) ตรง | SR24 | 2026-01-07 | 2024-01-01 | 2958465 | 2024-01-01 | 2958465 | 0.16 | 0.17 | 0.57 | 0.010 | 0.026 | 10.0 | 0.483 | 29.0 | 8.92 | 8.60 | 0.32 | 11 | 0 | 0
ผ่านทั้งหมด | ผ่าน | ผ่าน |  |  | 40000001696 | 0010 | 4 | 79812013 | RBM1S240901000 | เหล็กเส้นกลม 9มมx10มSR24(รญ)(ม) ตรง | SR24 | 2026-01-07 | 2024-01-01 | 2958465 | 2024-01-01 | 2958465 | 0.15 | 0.19 | 0.58 | 0.015 | 0.027 | 10.0 | 0.485 | 30.0 | 8.97 | 8.69 | 0.28 | 11 | 0 | 0
ผ่านทั้งหมด | ผ่าน | ผ่าน |  |  | 40000001696 | 0010 | 5 | 79812014 | RBM1S240901000 | เหล็กเส้นกลม 9มมx10มSR24(รญ)(ม) ตรง | SR24 | 2026-01-07 | 2024-01-01 | 2958465 | 2024-01-01 | 2958465 | 0.16 | 0.18 | 0.59 | 0.017 | 0.029 | 10.0 | 0.485 | 30.0 | 8.96 | 8.62 | 0.34 | 11 | 0 | 0
ผ่านทั้งหมด | ผ่าน | ผ่าน |  |  | 40000001696 | 0010 | 6 | 79812015 | RBM1S240901000 | เหล็กเส้นกลม 9มมx10มSR24(รญ)(ม) ตรง | SR24 | 2026-01-07 | 2024-01-01 | 2958465 | 2024-01-01 | 2958465 | 0.15 | 0.19 | 0.53 | 0.013 | 0.024 | 10.0 | 0.484 | 30.0 | 8.95 | 8.80 | 0.15 | 11 | 0 | 0
ผ่านทั้งหมด | ผ่าน | ผ่าน |  |  | 40000001696 | 0010 | 7 | 79812016 | RBM1S240901000 | เหล็กเส้นกลม 9มมx10มSR24(รญ)(ม) ตรง | SR24 | 2026-01-07 | 2024-01-01 | 2958465 | 2024-01-01 | 2958465 | 0.14 | 0.19 | 0.61 | 0.018 | 0.026 | 10.0 | 0.487 | 29.0 | 8.99 | 8.80 | 0.19 | 11 | 0 | 0
ผ่านทั้งหมด | ผ่าน | ผ่าน |  |  | 40000001696 | 0010 | 8 | 79812017 | RBM1S240901000 | เหล็กเส้นกลม 9มมx10มSR24(รญ)(ม) ตรง | SR24 | 2026-01-07 | 2024-01-01 | 2958465 | 2024-01-01 | 2958465 | 0.16 | 0.17 | 0.59 | 0.020 | 0.023 | 10.0 | 0.486 | 30.0 | 8.95 | 8.78 | 0.17 | 11 | 0 | 0
ผ่านทั้งหมด | ผ่าน | ผ่าน |  |  | 40000001696 | 0010 | 9 | 79812192 | RBM1S240901000 | เหล็กเส้นกลม 9มมx10มSR24(รญ)(ม) ตรง | SR24 | 2026-01-07 | 2024-01-01 | 2958465 | 2024-01-01 | 2958465 | 0.16 | 0.20 | 0.65 | 0.011 | 0.033 | 10.0 | 0.485 | 30.0 | 8.94 | 8.72 | 0.22 | 11 | 0 | 0
ผ่านทั้งหมด | ผ่าน | ผ่าน |  |  | 40000001696 | 0010 | 10 | 79812191 | RBM1S240901000 | เหล็กเส้นกลม 9มมx10มSR24(รญ)(ม) ตรง | SR24 | 2026-01-07 | 2024-01-01 | 2958465 | 2024-01-01 | 2958465 | 0.15 | 0.18 | 0.62 | 0.013 | 0.034 | 10.0 | 0.486 | 31.0 | 8.90 | 8.80 | 0.10 | 11 | 0 | 0
ผ่านทั้งหมด | ผ่าน | ผ่าน |  |  | 40000001696 | 0010 | 11 | 79812190 | RBM1S240901000 | เหล็กเส้นกลม 9มมx10มSR24(รญ)(ม) ตรง | SR24 | 2026-01-07 | 2024-01-01 | 2958465 | 2024-01-01 | 2958465 | 0.17 | 0.19 | 0.60 | 0.009 | 0.025 | 10.0 | 0.485 | 29.0 | 8.96 | 8.78 | 0.18 | 11 | 0 | 0
ผ่านทั้งหมด | ผ่าน | ผ่าน |  |  | 40000001696 | 0010 | 12 | 79812006 | RBM1S240901000 | เหล็กเส้นกลม 9มมx10มSR24(รญ)(ม) ตรง | SR24 | 2026-01-08 | 2024-01-01 | 2958465 | 2024-01-01 | 2958465 | 0.17 | 0.22 | 0.62 | 0.011 | 0.032 | 10.0 | 0.491 | 31.0 | 9.02 | 8.76 | 0.26 | 11 | 0 | 0
ผ่านทั้งหมด | ผ่าน | ผ่าน |  |  | 40000001696 | 0010 | 13 | 79811061 | RBM1S240901000 | เหล็กเส้นกลม 9มมx10มSR24(รญ)(ม) ตรง | SR24 | 2026-01-08 | 2024-01-01 | 2958465 | 2024-01-01 | 2958465 | 0.16 | 0.20 | 0.62 | 0.009 | 0.031 | 10.0 | 0.490 | 30.0 | 8.96 | 8.67 | 0.29 | 11 | 0 | 0
ผ่านทั้งหมด | ผ่าน | ผ่าน |  |  | 40000001696 | 0010 | 14 | 79811062 | RBM1S240901000 | เหล็กเส้นกลม 9มมx10มSR24(รญ)(ม) ตรง | SR24 | 2026-01-08 | 2024-01-01 | 2958465 | 2024-01-01 | 2958465 | 0.16 | 0.23 | 0.63 | 0.011 | 0.033 | 10.0 | 0.490 | 32.0 | 8.95 | 8.75 | 0.20 | 11 | 0 | 0
ผ่านทั้งหมด | ผ่าน | ผ่าน |  |  | 40000001696 | 0010 | 15 | 79811063 | RBM1S240901000 | เหล็กเส้นกลม 9มมx10มSR24(รญ)(ม) ตรง | SR24 | 2026-01-08 | 2024-01-01 | 2958465 | 2024-01-01 | 2958465 | 0.15 | 0.21 | 0.62 | 0.010 | 0.034 | 10.0 | 0.487 | 31.0 | 8.94 | 8.63 | 0.31 | 11 | 0 | 0
ผ่านทั้งหมด | ผ่าน | ผ่าน |  |  | 40000001696 | 0010 | 16 | 79811064 | RBM1S240901000 | เหล็กเส้นกลม 9มมx10มSR24(รญ)(ม) ตรง | SR24 | 2026-01-08 | 2024-01-01 | 2958465 | 2024-01-01 | 2958465 | 0.16 | 0.20 | 0.62 | 0.009 | 0.030 | 10.0 | 0.487 | 30.0 | 8.96 | 8.65 | 0.31 | 11 | 0 | 0
ผ่านทั้งหมด | ผ่าน | ผ่าน |  |  | 40000001696 | 0010 | 17 | 79811065 | RBM1S240901000 | เหล็กเส้นกลม 9มมx10มSR24(รญ)(ม) ตรง | SR24 | 2026-01-08 | 2024-01-01 | 2958465 | 2024-01-01 | 2958465 | 0.16 | 0.18 | 0.60 | 0.010 | 0.031 | 10.0 | 0.488 | 30.0 | 8.98 | 8.87 | 0.11 | 11 | 0 | 0
ผ่านทั้งหมด | ผ่าน | ผ่าน |  |  | 40000001696 | 0010 | 18 | 79811066 | RBM1S240901000 | เหล็กเส้นกลม 9มมx10มSR24(รญ)(ม) ตรง | SR24 | 2026-01-08 | 2024-01-01 | 2958465 | 2024-01-01 | 2958465 | 0.17 | 0.19 | 0.61 | 0.011 | 0.033 | 10.0 | 0.490 | 29.0 | 8.95 | 8.76 | 0.19 | 11 | 0 | 0
ผ่านทั้งหมด | ผ่าน | ผ่าน |  |  | 40000001696 | 0010 | 19 | 79811067 | RBM1S240901000 | เหล็กเส้นกลม 9มมx10มSR24(รญ)(ม) ตรง | SR24 | 2026-01-08 | 2024-01-01 | 2958465 | 2024-01-01 | 2958465 | 0.19 | 0.20 | 0.61 | 0.013 | 0.023 | 10.0 | 0.488 | 29.0 | 8.95 | 8.70 | 0.25 | 11 | 0 | 0
ผ่านทั้งหมด | ผ่าน | ผ่าน |  |  | 40000001696 | 0010 | 20 | 79811068 | RBM1S240901000 | เหล็กเส้นกลม 9มมx10มSR24(รญ)(ม) ตรง | SR24 | 2026-01-08 | 2024-01-01 | 2958465 | 2024-01-01 | 2958465 | 0.16 | 0.21 | 0.58 | 0.011 | 0.028 | 10.0 | 0.487 | 30.0 | 8.95 | 8.78 | 0.17 | 11 | 0 | 0
ผ่านทั้งหมด | ผ่าน | ผ่าน |  |  | 40000001696 | 0010 | 21 | 79811069 | RBM1S240901000 | เหล็กเส้นกลม 9มมx10มSR24(รญ)(ม) ตรง | SR24 | 2026-01-08 | 2024-01-01 | 2958465 | 2024-01-01 | 2958465 | 0.15 | 0.22 | 0.61 | 0.012 | 0.027 | 10.0 | 0.486 | 30.0 | 8.94 | 8.81 | 0.13 | 11 | 0 | 0
ผ่านทั้งหมด | ผ่าน | ผ่าน |  |  | 40000001696 | 0010 | 22 | 79811070 | RBM1S240901000 | เหล็กเส้นกลม 9มมx10มSR24(รญ)(ม) ตรง | SR24 | 2026-01-08 | 2024-01-01 | 2958465 | 2024-01-01 | 2958465 | 0.15 | 0.19 | 0.58 | 0.010 | 0.022 | 10.0 | 0.488 | 30.0 | 8.95 | 8.75 | 0.20 | 11 | 0 | 0
ผ่านทั้งหมด | ผ่าน | ผ่าน |  |  | 40000001696 | 0010 | 23 | 79811071 | RBM1S240901000 | เหล็กเส้นกลม 9มมx10มSR24(รญ)(ม) ตรง | SR24 | 2026-01-08 | 2024-01-01 | 2958465 | 2024-01-01 | 2958465 | 0.17 | 0.20 | 0.60 | 0.009 | 0.025 | 10.0 | 0.490 | 30.0 | 8.99 | 8.80 | 0.19 | 11 | 0 | 0
ผ่านทั้งหมด | ผ่าน | ผ่าน |  |  | 40000001894 | 0010 | 1 | 75781181 | RBC1S24060 | เหล็กเส้นกลม 6.0มมxSR24 (Bar in Coil) | SR24 | 2026-02-20 | 2024-01-01 | 2958465 | 2024-01-01 | 2958465 | 0.17 | 0.20 | 0.51 | 0.024 | 0.015 |  | 0.220 | 38.0 | 5.97 | 5.73 | 0.24 | 10 | 0 | 0
ผ่านทั้งหมด | ผ่าน | ผ่าน |  |  | 40000001894 | 0010 | 2 | 79902149 | RBC1S24060 | เหล็กเส้นกลม 6.0มมxSR24 (Bar in Coil) | SR24 | 2026-02-20 | 2024-01-01 | 2958465 | 2024-01-01 | 2958465 | 0.17 | 0.18 | 0.66 | 0.008 | 0.026 |  | 0.219 | 38.0 | 6.00 | 5.79 | 0.21 | 10 | 0 | 0
ผ่านทั้งหมด | ผ่าน | ผ่าน |  |  | 40000001894 | 0010 | 3 | 79902150 | RBC1S24060 | เหล็กเส้นกลม 6.0มมxSR24 (Bar in Coil) | SR24 | 2026-02-20 | 2024-01-01 | 2958465 | 2024-01-01 | 2958465 | 0.16 | 0.17 | 0.62 | 0.008 | 0.025 |  | 0.217 | 39.0 | 6.04 | 5.85 | 0.19 | 10 | 0 | 0
ผ่านทั้งหมด | ผ่าน | ผ่าน |  |  | 40000001894 | 0010 | 4 | 79902151 | RBC1S24060 | เหล็กเส้นกลม 6.0มมxSR24 (Bar in Coil) | SR24 | 2026-02-20 | 2024-01-01 | 2958465 | 2024-01-01 | 2958465 | 0.16 | 0.18 | 0.65 | 0.010 | 0.024 |  | 0.219 | 39.0 | 6.04 | 5.90 | 0.14 | 10 | 0 | 0
ผ่านทั้งหมด | ผ่าน | ผ่าน |  |  | 40000001894 | 0010 | 7 | 79902154 | RBC1S24060 | เหล็กเส้นกลม 6.0มมxSR24 (Bar in Coil) | SR24 | 2026-02-20 | 2024-01-01 | 2958465 | 2024-01-01 | 2958465 | 0.17 | 0.20 | 0.68 | 0.007 | 0.031 |  | 0.218 | 37.0 | 6.04 | 5.85 | 0.19 | 10 | 0 | 0
ผ่านทั้งหมด | ผ่าน | ผ่าน |  |  | 40000001924 | 0010 | 1 | 79902243 | RBM1S240901000 | เหล็กเส้นกลม 9มมx10มSR24(รญ)(ม) ตรง | SR24 | 2026-02-26 | 2024-01-01 | 2958465 | 2024-01-01 | 2958465 | 0.18 | 0.23 | 0.68 | 0.009 | 0.035 | 10.0 | 0.493 | 28.0 | 8.97 | 8.77 | 0.20 | 11 | 0 | 0
ผ่านทั้งหมด | ผ่าน | ผ่าน |  |  | 40000001924 | 0010 | 3 | 79902241 | RBM1S240901000 | เหล็กเส้นกลม 9มมx10มSR24(รญ)(ม) ตรง | SR24 | 2026-02-26 | 2024-01-01 | 2958465 | 2024-01-01 | 2958465 | 0.16 | 0.20 | 0.66 | 0.010 | 0.028 | 10.0 | 0.493 | 30.0 | 8.91 | 8.67 | 0.22 | 11 | 0 | 0
ผ่านทั้งหมด | ผ่าน | ผ่าน |  |  | 40000001924 | 0010 | 4 | 79902240 | RBM1S240901000 | เหล็กเส้นกลม 9มมx10มSR24(รญ)(ม) ตรง | SR24 | 2026-02-26 | 2024-01-01 | 2958465 | 2024-01-01 | 2958465 | 0.15 | 0.22 | 0.66 | 0.009 | 0.035 | 10.0 | 0.493 | 30.0 | 8.90 | 8.70 | 0.20 | 11 | 0 | 0
ผ่านทั้งหมด | ผ่าน | ผ่าน |  |  | 40000001924 | 0010 | 6 | 79902238 | RBM1S240901000 | เหล็กเส้นกลม 9มมx10มSR24(รญ)(ม) ตรง | SR24 | 2026-02-27 | 2024-01-01 | 2958465 | 2024-01-01 | 2958465 | 0.16 | 0.23 | 0.63 | 0.007 | 0.018 | 10.0 | 0.498 | 32.0 | 9.12 | 8.89 | 0.23 | 11 | 0 | 0
ผ่านทั้งหมด | ผ่าน | ผ่าน |  |  | 40000001924 | 0010 | 7 | 79902237 | RBM1S240901000 | เหล็กเส้นกลม 9มมx10มSR24(รญ)(ม) ตรง | SR24 | 2026-02-27 | 2024-01-01 | 2958465 | 2024-01-01 | 2958465 | 0.14 | 0.23 | 0.62 | 0.011 | 0.029 | 10.0 | 0.494 | 35.0 | 9.02 | 8.80 | 0.22 | 11 | 0 | 0
ผ่านทั้งหมด | ผ่าน | ผ่าน |  |  | 40000001924 | 0010 | 8 | 79902236 | RBM1S240901000 | เหล็กเส้นกลม 9มมx10มSR24(รญ)(ม) ตรง | SR24 | 2026-02-27 | 2024-01-01 | 2958465 | 2024-01-01 | 2958465 | 0.16 | 0.23 | 0.63 | 0.008 | 0.027 | 10.0 | 0.491 | 32.0 | 9.04 | 8.78 | 0.26 | 11 | 0 | 0
ผ่านทั้งหมด | ผ่าน | ผ่าน |  |  | 40000001924 | 0010 | 12 | 79902232 | RBM1S240901000 | เหล็กเส้นกลม 9มมx10มSR24(รญ)(ม) ตรง | SR24 | 2026-02-27 | 2024-01-01 | 2958465 | 2024-01-01 | 2958465 | 0.15 | 0.23 | 0.69 | 0.010 | 0.028 | 10.0 | 0.493 | 31.0 | 9.03 | 8.76 | 0.27 | 11 | 0 | 0
ผ่านทั้งหมด | ผ่าน | ผ่าน |  |  | 40000001924 | 0010 | 13 | 79902231 | RBM1S240901000 | เหล็กเส้นกลม 9มมx10มSR24(รญ)(ม) ตรง | SR24 | 2026-02-27 | 2024-01-01 | 2958465 | 2024-01-01 | 2958465 | 0.16 | 0.21 | 0.66 | 0.009 | 0.029 | 10.0 | 0.494 | 32.0 | 9.00 | 8.79 | 0.21 | 11 | 0 | 0
ผ่านทั้งหมด | ผ่าน | ผ่าน |  |  | 40000001924 | 0010 | 14 | 79902230 | RBM1S240901000 | เหล็กเส้นกลม 9มมx10มSR24(รญ)(ม) ตรง | SR24 | 2026-02-27 | 2024-01-01 | 2958465 | 2024-01-01 | 2958465 | 0.17 | 0.22 | 0.67 | 0.009 | 0.028 | 10.0 | 0.492 | 32.0 | 8.97 | 8.72 | 0.25 | 11 | 0 | 0
ผ่านทั้งหมด | ผ่าน | ผ่าน |  |  | 40000001924 | 0010 | 15 | 79902229 | RBM1S240901000 | เหล็กเส้นกลม 9มมx10มSR24(รญ)(ม) ตรง | SR24 | 2026-02-27 | 2024-01-01 | 2958465 | 2024-01-01 | 2958465 | 0.16 | 0.21 | 0.66 | 0.010 | 0.035 | 10.0 | 0.493 | 31.0 | 8.93 | 8.74 | 0.19 | 11 | 0 | 0
ผ่านทั้งหมด | ผ่าน | ผ่าน |  |  | 40000001924 | 0010 | 16 | 79902228 | RBM1S240901000 | เหล็กเส้นกลม 9มมx10มSR24(รญ)(ม) ตรง | SR24 | 2026-02-27 | 2024-01-01 | 2958465 | 2024-01-01 | 2958465 | 0.18 | 0.23 | 0.68 | 0.009 | 0.035 | 10.0 | 0.493 | 31.0 | 9.01 | 8.70 | 0.31 | 11 | 0 | 0
ผ่านทั้งหมด | ผ่าน | ผ่าน |  |  | 40000001924 | 0010 | 17 | 79902227 | RBM1S240901000 | เหล็กเส้นกลม 9มมx10มSR24(รญ)(ม) ตรง | SR24 | 2026-02-28 | 2024-01-01 | 2958465 | 2024-01-01 | 2958465 | 0.17 | 0.22 | 0.66 | 0.010 | 0.033 | 10.0 | 0.490 | 32.0 | 8.99 | 8.84 | 0.15 | 11 | 0 | 0
ผ่านทั้งหมด | ผ่าน | ผ่าน |  |  | 40000001924 | 0010 | 18 | 79902226 | RBM1S240901000 | เหล็กเส้นกลม 9มมx10มSR24(รญ)(ม) ตรง | SR24 | 2026-02-28 | 2024-01-01 | 2958465 | 2024-01-01 | 2958465 | 0.15 | 0.23 | 0.67 | 0.011 | 0.032 | 10.0 | 0.491 | 32.0 | 9.00 | 8.85 | 0.15 | 11 | 0 | 0
ผ่านทั้งหมด | ผ่าน | ผ่าน |  |  | 40000001924 | 0010 | 20 | 79902224 | RBM1S240901000 | เหล็กเส้นกลม 9มมx10มSR24(รญ)(ม) ตรง | SR24 | 2026-02-28 | 2024-01-01 | 2958465 | 2024-01-01 | 2958465 | 0.17 | 0.22 | 0.64 | 0.011 | 0.030 | 10.0 | 0.492 | 32.0 | 9.01 | 8.79 | 0.22 | 11 | 0 | 0
ผ่านทั้งหมด | ผ่าน | ผ่าน |  |  | 40000001924 | 0010 | 21 | 79902223 | RBM1S240901000 | เหล็กเส้นกลม 9มมx10มSR24(รญ)(ม) ตรง | SR24 | 2026-02-28 | 2024-01-01 | 2958465 | 2024-01-01 | 2958465 | 0.14 | 0.20 | 0.65 | 0.010 | 0.030 | 10.0 | 0.492 | 32.0 | 9.00 | 8.78 | 0.22 | 11 | 0 | 0
ผ่านทั้งหมด | ผ่าน | ผ่าน |  |  | 40000001924 | 0010 | 23 | 79902221 | RBM1S240901000 | เหล็กเส้นกลม 9มมx10มSR24(รญ)(ม) ตรง | SR24 | 2026-02-28 | 2024-01-01 | 2958465 | 2024-01-01 | 2958465 | 0.16 | 0.22 | 0.66 | 0.012 | 0.033 | 10.0 | 0.491 | 32.0 | 9.01 | 8.77 | 0.24 | 11 | 0 | 0
ผ่านทั้งหมด | ผ่าน | ผ่าน |  |  | 40000001986 | 0010 | 1 | 79902220 | RBM1S241901000 | เหล็กเส้นกลม 19มมx10มSR24(รญ)(ม) ตรง | SR24 | 2026-03-09 | 2024-01-01 | 2958465 | 2024-01-01 | 2958465 | 0.15 | 0.23 | 0.63 | 0.009 | 0.026 | 10.0 | 2.203 | 29.0 | 19.00 | 18.80 | 0.20 | 11 | 0 | 0
ผ่านทั้งหมด | ผ่าน | ผ่าน |  |  | 40000001986 | 0010 | 2 | 79902219 | RBM1S241901000 | เหล็กเส้นกลม 19มมx10มSR24(รญ)(ม) ตรง | SR24 | 2026-03-09 | 2024-01-01 | 2958465 | 2024-01-01 | 2958465 | 0.17 | 0.23 | 0.66 | 0.019 | 0.030 | 10.0 | 2.200 | 30.0 | 18.99 | 18.78 | 0.21 | 11 | 0 | 0
ผ่านทั้งหมด | ผ่าน | ผ่าน |  |  | 40000001987 | 0010 | 1 | 79902203 | RBM1S241201000 | เหล็กเส้นกลม 12มมx10มSR24(รญ)(ม) ตรง | SR24 | 2026-03-14 | 2024-01-01 | 2958465 | 2024-01-01 | 2958465 | 0.14 | 0.22 | 0.6 | 0.01 | 0.027 | 10 | 0.865 | 32.0 | 11.88 | 11.57 | 0.31 | 11 | 0 | 0
ผ่านทั้งหมด | ผ่าน | ผ่าน |  |  | 40000001987 | 0010 | 3 | 79902201 | RBM1S241201000 | เหล็กเส้นกลม 12มมx10มSR24(รญ)(ม) ตรง | SR24 | 2026-03-14 | 2024-01-01 | 2958465 | 2024-01-01 | 2958465 | 0.16 | 0.21 | 0.61 | 0.010 | 0.036 | 10 | 0.869 | 32.0 | 11.98 | 11.70 | 0.28 | 11 | 0 | 0
ผ่านทั้งหมด | ผ่าน | ผ่าน |  |  | 40000001987 | 0010 | 4 | 79902200 | RBM1S241201000 | เหล็กเส้นกลม 12มมx10มSR24(รญ)(ม) ตรง | SR24 | 2026-03-14 | 2024-01-01 | 2958465 | 2024-01-01 | 2958465 | 0.18 | 0.21 | 0.61 | 0.007 | 0.023 | 10 | 0.869 | 32.0 | 11.86 | 11.53 | 0.33 | 11 | 0 | 0
ผ่านทั้งหมด | ผ่าน | ผ่าน |  |  | 40000001987 | 0010 | 5 | 79902199 | RBM1S241201000 | เหล็กเส้นกลม 12มมx10มSR24(รญ)(ม) ตรง | SR24 | 2026-03-14 | 2024-01-01 | 2958465 | 2024-01-01 | 2958465 | 0.15 | 0.23 | 0.63 | 0.009 | 0.026 | 10 | 0.870 | 33.0 | 11.89 | 11.57 | 0.32 | 11 | 0 | 0
ผ่านทั้งหมด | ผ่าน | ผ่าน |  |  | 40000001987 | 0010 | 8 | 79902196 | RBM1S241201000 | เหล็กเส้นกลม 12มมx10มSR24(รญ)(ม) ตรง | SR24 | 2026-03-16 | 2024-01-01 | 2958465 | 2024-01-01 | 2958465 | 0.16 | 0.21 | 0.65 | 0.008 | 0.031 | 10.0 | 0.868 | 31.0 | 11.75 | 11.60 | 0.15 | 11 | 0 | 0
ผ่านทั้งหมด | ผ่าน | ผ่าน |  |  | 40000001987 | 0010 | 9 | 79902195 | RBM1S241201000 | เหล็กเส้นกลม 12มมx10มSR24(รญ)(ม) ตรง | SR24 | 2026-03-16 | 2024-01-01 | 2958465 | 2024-01-01 | 2958465 | 0.16 | 0.22 | 0.64 | 0.009 | 0.029 | 10.0 | 0.867 | 31.0 | 11.80 | 11.60 | 0.20 | 11 | 0 | 0
ผ่านทั้งหมด | ผ่าน | ผ่าน |  |  | 40000001987 | 0010 | 10 | 79902194 | RBM1S241201000 | เหล็กเส้นกลม 12มมx10มSR24(รญ)(ม) ตรง | SR24 | 2026-03-16 | 2024-01-01 | 2958465 | 2024-01-01 | 2958465 | 0.17 | 0.22 | 0.64 | 0.010 | 0.030 | 10.0 | 0.865 | 31.0 | 11.87 | 11.65 | 0.22 | 11 | 0 | 0
ผ่านทั้งหมด | ผ่าน | ผ่าน |  |  | 40000001987 | 0010 | 11 | 79902193 | RBM1S241201000 | เหล็กเส้นกลม 12มมx10มSR24(รญ)(ม) ตรง | SR24 | 2026-03-16 | 2024-01-01 | 2958465 | 2024-01-01 | 2958465 | 0.17 | 0.21 | 0.63 | 0.011 | 0.038 | 10.0 | 0.864 | 30.0 | 11.91 | 11.56 | 0.35 | 11 | 0 | 0
ผ่านทั้งหมด | ผ่าน | ผ่าน |  |  | 40000001987 | 0010 | 12 | 79902192 | RBM1S241201000 | เหล็กเส้นกลม 12มมx10มSR24(รญ)(ม) ตรง | SR24 | 2026-03-16 | 2024-01-01 | 2958465 | 2024-01-01 | 2958465 | 0.16 | 0.21 | 0.65 | 0.010 | 0.034 | 10.0 | 0.865 | 30.0 | 11.95 | 11.60 | 0.35 | 11 | 0 | 0
ผ่านทั้งหมด | ผ่าน | ผ่าน |  |  | 40000001987 | 0010 | 13 | 79902191 | RBM1S241201000 | เหล็กเส้นกลม 12มมx10มSR24(รญ)(ม) ตรง | SR24 | 2026-03-16 | 2024-01-01 | 2958465 | 2024-01-01 | 2958465 | 0.14 | 0.21 | 0.59 | 0.010 | 0.027 | 10.0 | 0.867 | 30.0 | 11.93 | 11.59 | 0.34 | 11 | 0 | 0
ผ่านทั้งหมด | ผ่าน | ผ่าน |  |  | 40000002106 | 0010 | 1 | 71090401 | RBC1S24060 | เหล็กเส้นกลม 6.0มมxSR24 (Bar in Coil) | SR24 | 2026-05-13 | 2024-01-01 | 2958465 | 2024-01-01 | 2958465 | 0.17 | 0.19 | 0.47 | 0.031 | 0.020 |  | 0.219 | 36.0 | 6.10 | 5.80 | 0.30 | 10 | 0 | 0
ผ่านทั้งหมด | ผ่าน | ผ่าน |  |  | 40000002106 | 0010 | 2 | 71090402 | RBC1S24060 | เหล็กเส้นกลม 6.0มมxSR24 (Bar in Coil) | SR24 | 2026-05-13 | 2024-01-01 | 2958465 | 2024-01-01 | 2958465 | 0.19 | 0.18 | 0.48 | 0.032 | 0.019 |  | 0.217 | 38.0 | 6.10 | 5.78 | 0.32 | 10 | 0 | 0
ผ่านทั้งหมด | ผ่าน | ผ่าน |  |  | 40000002106 | 0010 | 3 | 71090403 | RBC1S24060 | เหล็กเส้นกลม 6.0มมxSR24 (Bar in Coil) | SR24 | 2026-05-13 | 2024-01-01 | 2958465 | 2024-01-01 | 2958465 | 0.20 | 0.18 | 0.48 | 0.023 | 0.025 |  | 0.218 | 37.0 | 6.02 | 5.90 | 0.12 | 10 | 0 | 0
ผ่านทั้งหมด | ผ่าน | ผ่าน |  |  | 40000002106 | 0010 | 4 | 71090404 | RBC1S24060 | เหล็กเส้นกลม 6.0มมxSR24 (Bar in Coil) | SR24 | 2026-05-13 | 2024-01-01 | 2958465 | 2024-01-01 | 2958465 | 0.19 | 0.19 | 0.44 | 0.027 | 0.023 |  | 0.219 | 37.0 | 6.02 | 5.80 | 0.22 | 10 | 0 | 0
ผ่านทั้งหมด | ผ่าน | ผ่าน |  |  | 40000002106 | 0010 | 6 | 71090406 | RBC1S24060 | เหล็กเส้นกลม 6.0มมxSR24 (Bar in Coil) | SR24 | 2026-05-14 | 2024-01-01 | 2958465 | 2024-01-01 | 2958465 | 0.17 | 0.21 | 0.56 | 0.031 | 0.028 |  | 0.219 | 37.0 | 6.00 | 5.88 | 0.12 | 10 | 0 | 0
ผ่านทั้งหมด | ผ่าน | ผ่าน |  |  | 40000002106 | 0010 | 7 | 71090407 | RBC1S24060 | เหล็กเส้นกลม 6.0มมxSR24 (Bar in Coil) | SR24 | 2026-05-14 | 2024-01-01 | 2958465 | 2024-01-01 | 2958465 | 0.17 | 0.19 | 0.54 | 0.032 | 0.024 |  | 0.219 | 37.0 | 6.02 | 5.83 | 0.19 | 10 | 0 | 0
ผ่านทั้งหมด | ผ่าน | ผ่าน |  |  | 40000002106 | 0010 | 8 | 71090408 | RBC1S24060 | เหล็กเส้นกลม 6.0มมxSR24 (Bar in Coil) | SR24 | 2026-05-14 | 2024-01-01 | 2958465 | 2024-01-01 | 2958465 | 0.18 | 0.21 | 0.58 | 0.033 | 0.029 |  | 0.218 | 38.0 | 6.04 | 5.80 | 0.24 | 10 | 0 | 0
ผ่านทั้งหมด | ผ่าน | ผ่าน |  |  | 40000002106 | 0010 | 9 | 71090409 | RBC1S24060 | เหล็กเส้นกลม 6.0มมxSR24 (Bar in Coil) | SR24 | 2026-05-14 | 2024-01-01 | 2958465 | 2024-01-01 | 2958465 | 0.17 | 0.18 | 0.52 | 0.028 | 0.034 |  | 0.217 | 38.0 | 6.05 | 5.77 | 0.28 | 10 | 0 | 0
ผ่านทั้งหมด | ผ่าน | ผ่าน |  |  | 40000002106 | 0010 | 10 | 71090421 | RBC1S24060 | เหล็กเส้นกลม 6.0มมxSR24 (Bar in Coil) | SR24 | 2026-05-19 | 2024-01-01 | 2958465 | 2024-01-01 | 2958465 | 0.19 | 0.20 | 0.50 | 0.030 | 0.019 |  | 0.217 | 37.0 | 6.04 | 5.78 | 0.26 | 10 | 0 | 0
ผ่านทั้งหมด | ผ่าน | ผ่าน |  |  | 40000002106 | 0010 | 11 | 71090422 | RBC1S24060 | เหล็กเส้นกลม 6.0มมxSR24 (Bar in Coil) | SR24 | 2026-05-19 | 2024-01-01 | 2958465 | 2024-01-01 | 2958465 | 0.20 | 0.22 | 0.48 | 0.022 | 0.017 |  | 0.217 | 36.0 | 6.03 | 5.80 | 0.23 | 10 | 0 | 0
ผ่านทั้งหมด | ผ่าน | ผ่าน |  |  | 40000002106 | 0010 | 12 | 71090423 | RBC1S24060 | เหล็กเส้นกลม 6.0มมxSR24 (Bar in Coil) | SR24 | 2026-05-19 | 2024-01-01 | 2958465 | 2024-01-01 | 2958465 | 0.18 | 0.21 | 0.49 | 0.025 | 0.018 |  | 0.218 | 35.0 | 6.06 | 5.76 | 0.30 | 10 | 0 | 0
ผ่านทั้งหมด | ผ่าน | ผ่าน |  |  | 40000002106 | 0010 | 13 | 71090424 | RBC1S24060 | เหล็กเส้นกลม 6.0มมxSR24 (Bar in Coil) | SR24 | 2026-05-19 | 2024-01-01 | 2958465 | 2024-01-01 | 2958465 | 0.19 | 0.22 | 0.48 | 0.023 | 0.021 |  | 0.217 | 37.0 | 6.02 | 5.80 | 0.22 | 10 | 0 | 0
ผ่านทั้งหมด | ผ่าน | ผ่าน |  |  | 40000002106 | 0010 | 14 | 71090425 | RBC1S24060 | เหล็กเส้นกลม 6.0มมxSR24 (Bar in Coil) | SR24 | 2026-05-19 | 2024-01-01 | 2958465 | 2024-01-01 | 2958465 | 0.17 | 0.20 | 0.50 | 0.031 | 0.022 |  | 0.218 | 35.0 | 6.07 | 5.88 | 0.19 | 10 | 0 | 0
ผ่านทั้งหมด | ผ่าน | ผ่าน |  |  | 40000002106 | 0010 | 15 | 71090415 | RBC1S24060 | เหล็กเส้นกลม 6.0มมxSR24 (Bar in Coil) | SR24 | 2026-05-19 | 2024-01-01 | 2958465 | 2024-01-01 | 2958465 | 0.19 | 0.19 | 0.48 | 0.034 | 0.038 |  | 0.218 | 36.0 | 6.10 | 5.82 | 0.28 | 10 | 0 | 0
ผ่านทั้งหมด | ผ่าน | ผ่าน |  |  | 40000002267 | 0010 | 17 | 72905190 | RBM1S240601000 | เหล็กเส้นกลม 6มมx10มSR24(รญ)(ม) ตรง | SR24 | 2026-05-20 | 2024-01-01 | 2958465 | 2024-01-01 | 2958465 | 0.18 | 0.21 | 0.58 | 0.027 | 0.028 | 10.0 | 0.218 | 36.0 | 6.00 | 5.78 | 0.22 | 11 | 0 | 0
ผ่านทั้งหมด | ผ่าน | ผ่าน |  |  | 40000002267 | 0010 | 20 | 2190519 | RBM1S240601000 | เหล็กเส้นกลม 6มมx10มSR24(รญ)(ม) ตรง | SR24 | 2026-05-21 | 2024-01-01 | 2958465 | 2024-01-01 | 2958465 | 0.18 | 0.21 | 0.58 | 0.027 | 0.028 | 10.0 | 0.218 | 36.0 | 6.00 | 5.78 | 0.22 | 11 | 0 | 0
ผ่านทั้งหมด | ผ่าน | ผ่าน |  |  | 40000002267 | 0010 | 21 | 2190520 | RBM1S240601000 | เหล็กเส้นกลม 6มมx10มSR24(รญ)(ม) ตรง | SR24 | 2026-05-21 | 2024-01-01 | 2958465 | 2024-01-01 | 2958465 | 0.17 | 0.18 | 0.50 | 0.029 | 0.033 | 10.0 | 0.217 | 37.0 | 6.09 | 5.80 | 0.29 | 11 | 0 | 0
ผ่านทั้งหมด | ผ่าน | ผ่าน |  |  | 40000002267 | 0010 | 22 | 72905150 | RBM1S240601000 | เหล็กเส้นกลม 6มมx10มSR24(รญ)(ม) ตรง | SR24 | 2026-05-21 | 2024-01-01 | 2958465 | 2024-01-01 | 2958465 | 0.18 | 0.18 | 0.58 | 0.037 | 0.022 | 10.0 | 0.216 | 36.0 | 6.00 | 5.80 | 0.20 | 11 | 0 | 0
ผ่านทั้งหมด | ผ่าน | ผ่าน |  |  | 40000002267 | 0010 | 24 | 72905200 | RBM1S240601000 | เหล็กเส้นกลม 6มมx10มSR24(รญ)(ม) ตรง | SR24 | 2026-05-21 | 2024-01-01 | 2958465 | 2024-01-01 | 2958465 | 0.17 | 0.21 | 0.56 | 0.031 | 0.028 | 10.0 | 0.219 | 37.0 | 6.00 | 5.88 | 0.12 | 11 | 0 | 0
ผ่านทั้งหมด | ผ่าน | ผ่าน |  |  | 40000002276 | 0010 | 1 | 71090428 | RBM1S240901000 | เหล็กเส้นกลม 9มมx10มSR24(รญ)(ม) ตรง | SR24 | 2026-05-20 | 2024-01-01 | 2958465 | 2024-01-01 | 2958465 | 0.16 | 0.19 | 0.44 | 0.012 | 0.024 | 10.03 | 0.490 | 30.0 | 8.92 | 8.70 | 0.15 | 11 | 0 | 0
ผ่านทั้งหมด | ผ่าน | ผ่าน |  |  | 40000002276 | 0010 | 2 | 71090429 | RBM1S240901000 | เหล็กเส้นกลม 9มมx10มSR24(รญ)(ม) ตรง | SR24 | 2026-05-20 | 2024-01-01 | 2958465 | 2024-01-01 | 2958465 | 0.16 | 0.20 | 0.45 | 0.013 | 0.025 | 10.03 | 0.488 | 31.0 | 8.90 | 8.80 | 0.15 | 11 | 0 | 0
ผ่านทั้งหมด | ผ่าน | ผ่าน |  |  | 40000002276 | 0010 | 3 | 71090430 | RBM1S240901000 | เหล็กเส้นกลม 9มมx10มSR24(รญ)(ม) ตรง | SR24 | 2026-05-20 | 2024-01-01 | 2958465 | 2024-01-01 | 2958465 | 0.17 | 0.19 | 0.60 | 0.034 | 0.026 | 10.03 | 0.489 | 30.0 | 8.95 | 8.72 | 0.23 | 11 | 0 | 0
ผ่านทั้งหมด | ผ่าน | ผ่าน |  |  | 40000002276 | 0010 | 4 | 71090431 | RBM1S240901000 | เหล็กเส้นกลม 9มมx10มSR24(รญ)(ม) ตรง | SR24 | 2026-05-20 | 2024-01-01 | 2958465 | 2024-01-01 | 2958465 | 0.18 | 0.22 | 0.48 | 0.023 | 0.025 | 10.03 | 0.492 | 32.0 | 9.06 | 8.80 | 0.22 | 11 | 0 | 0
ผ่านทั้งหมด | ผ่าน | ผ่าน |  |  | 40000002276 | 0010 | 5 | 71090432 | RBM1S240901000 | เหล็กเส้นกลม 9มมx10มSR24(รญ)(ม) ตรง | SR24 | 2026-05-20 | 2024-01-01 | 2958465 | 2024-01-01 | 2958465 | 0.17 | 0.21 | 0.49 | 0.021 | 0.023 | 10.03 | 0.489 | 30.0 | 9.02 | 8.70 | 0.22 | 11 | 0 | 0
ผ่านทั้งหมด | ผ่าน | ผ่าน |  |  | 40000002276 | 0010 | 6 | 71090433 | RBM1S240901000 | เหล็กเส้นกลม 9มมx10มSR24(รญ)(ม) ตรง | SR24 | 2026-05-20 | 2024-01-01 | 2958465 | 2024-01-01 | 2958465 | 0.17 | 0.20 | 0.50 | 0.031 | 0.022 | 10.03 | 0.489 | 30.0 | 9.00 | 8.66 | 0.24 | 11 | 0 | 0
ผ่านทั้งหมด | ผ่าน | ผ่าน |  |  | 40000002276 | 0010 | 7 | 71090426 | RBM1S240901000 | เหล็กเส้นกลม 9มมx10มSR24(รญ)(ม) ตรง | SR24 | 2026-05-20 | 2024-01-01 | 2958465 | 2024-01-01 | 2958465 | 0.18 | 0.22 | 0.48 | 0.024 | 0.028 | 10.0 | 0.488 | 30.0 | 9.01 | 8.70 | 0.31 | 11 | 0 | 0
ผ่านทั้งหมด | ผ่าน | ผ่าน |  |  | 40000002276 | 0010 | 8 | 71090427 | RBM1S240901000 | เหล็กเส้นกลม 9มมx10มSR24(รญ)(ม) ตรง | SR24 | 2026-05-20 | 2024-01-01 | 2958465 | 2024-01-01 | 2958465 | 0.19 | 0.21 | 0.64 | 0.036 | 0.023 | 10.0 | 0.487 | 31.0 | 8.98 | 8.67 | 0.31 | 11 | 0 | 0
ผ่านทั้งหมด | ผ่าน | ผ่าน |  |  | 40000002276 | 0010 | 9 | 71090428 | RBM1S240901000 | เหล็กเส้นกลม 9มมx10มSR24(รญ)(ม) ตรง | SR24 | 2026-05-21 | 2024-01-01 | 2958465 | 2024-01-01 | 2958465 | 0.16 | 0.19 | 0.44 | 0.012 | 0.024 | 10.0 | 0.490 | 30.0 | 8.92 | 8.70 | 0.15 | 11 | 0 | 0
ผ่านทั้งหมด | ผ่าน | ผ่าน |  |  | 40000002276 | 0010 | 10 | 71090429 | RBM1S240901000 | เหล็กเส้นกลม 9มมx10มSR24(รญ)(ม) ตรง | SR24 | 2026-05-21 | 2024-01-01 | 2958465 | 2024-01-01 | 2958465 | 0.16 | 0.20 | 0.45 | 0.013 | 0.025 | 10.0 | 0.488 | 31.0 | 8.90 | 8.80 | 0.15 | 11 | 0 | 0
ผ่านทั้งหมด | ผ่าน | ผ่าน |  |  | 40000002276 | 0010 | 11 | 71090430 | RBM1S240901000 | เหล็กเส้นกลม 9มมx10มSR24(รญ)(ม) ตรง | SR24 | 2026-05-21 | 2024-01-01 | 2958465 | 2024-01-01 | 2958465 | 0.17 | 0.19 | 0.60 | 0.034 | 0.026 | 10.0 | 0.489 | 30.0 | 8.95 | 8.72 | 0.23 | 11 | 0 | 0
ผ่านทั้งหมด | ผ่าน | ผ่าน |  |  | 40000002276 | 0010 | 12 | 71090431 | RBM1S240901000 | เหล็กเส้นกลม 9มมx10มSR24(รญ)(ม) ตรง | SR24 | 2026-05-21 | 2024-01-01 | 2958465 | 2024-01-01 | 2958465 | 0.18 | 0.22 | 0.48 | 0.023 | 0.025 | 10.0 | 0.492 | 32.0 | 9.06 | 8.80 | 0.22 | 11 | 0 | 0
ผ่านทั้งหมด | ผ่าน | ผ่าน |  |  | 40000002276 | 0010 | 13 | 71090432 | RBM1S240901000 | เหล็กเส้นกลม 9มมx10มSR24(รญ)(ม) ตรง | SR24 | 2026-05-21 | 2024-01-01 | 2958465 | 2024-01-01 | 2958465 | 0.17 | 0.21 | 0.49 | 0.021 | 0.023 | 10.0 | 0.489 | 30.0 | 9.02 | 8.70 | 0.22 | 11 | 0 | 0
ผ่านทั้งหมด | ผ่าน | ผ่าน |  |  | 40000002276 | 0010 | 14 | 71090433 | RBM1S240901000 | เหล็กเส้นกลม 9มมx10มSR24(รญ)(ม) ตรง | SR24 | 2026-05-21 | 2024-01-01 | 2958465 | 2024-01-01 | 2958465 | 0.17 | 0.20 | 0.46 | 0.017 | 0.032 | 10.0 | 0.489 | 30.0 | 9.00 | 8.66 | 0.24 | 11 | 0 | 0
ผ่านทั้งหมด | ผ่าน | ผ่าน |  |  | 40000002276 | 0010 | 15 | 71090434 | RBM1S240901000 | เหล็กเส้นกลม 9มมx10มSR24(รญ)(ม) ตรง | SR24 | 2026-05-21 | 2024-01-01 | 2958465 | 2024-01-01 | 2958465 | 0.17 | 0.22 | 0.47 | 0.025 | 0.033 | 10.0 | 0.494 | 32.0 | 9.01 | 8.80 | 0.21 | 11 | 0 | 0
ผ่านทั้งหมด | ผ่าน | ผ่าน |  |  | 40000002276 | 0010 | 16 | 71090435 | RBM1S240901000 | เหล็กเส้นกลม 9มมx10มSR24(รญ)(ม) ตรง | SR24 | 2026-05-21 | 2024-01-01 | 2958465 | 2024-01-01 | 2958465 | 0.18 | 0.20 | 0.47 | 0.021 | 0.031 | 10.0 | 0.493 | 31.0 | 9.00 | 8.76 | 0.24 | 11 | 0 | 0
ผ่านทั้งหมด | ผ่าน | ผ่าน |  |  | 40000002276 | 0010 | 17 | 71090436 | RBM1S240901000 | เหล็กเส้นกลม 9มมx10มSR24(รญ)(ม) ตรง | SR24 | 2026-05-21 | 2024-01-01 | 2958465 | 2024-01-01 | 2958465 | 0.16 | 0.23 | 0.63 | 0.008 | 0.027 | 10.0 | 0.491 | 32.0 | 9.04 | 8.78 | 0.26 | 11 | 0 | 0
ผ่านทั้งหมด | ผ่าน | ผ่าน |  |  | 40000002276 | 0010 | 19 | 71090436 | RBM1S240901000 | เหล็กเส้นกลม 9มมx10มSR24(รญ)(ม) ตรง | SR24 | 2026-05-22 | 2024-01-01 | 2958465 | 2024-01-01 | 2958465 | 0.19 | 0.22 | 0.48 | 0.020 | 0.030 | 10.0 | 0.488 | 34.0 | 9.02 | 8.72 | 0.30 | 11 | 0 | 0
ผ่านทั้งหมด | ผ่าน | ผ่าน |  |  | 40000002276 | 0010 | 20 | 71090437 | RBM1S240901000 | เหล็กเส้นกลม 9มมx10มSR24(รญ)(ม) ตรง | SR24 | 2026-05-22 | 2024-01-01 | 2958465 | 2024-01-01 | 2958465 | 0.18 | 0.20 | 0.48 | 0.015 | 0.019 | 10.0 | 0.487 | 32.0 | 9.01 | 8.69 | 0.32 | 11 | 0 | 0
ผ่านทั้งหมด | ผ่าน | ผ่าน |  |  | 40000002276 | 0010 | 21 | 71090438 | RBM1S240901000 | เหล็กเส้นกลม 9มมx10มSR24(รญ)(ม) ตรง | SR24 | 2026-05-22 | 2024-01-01 | 2958465 | 2024-01-01 | 2958465 | 0.18 | 0.19 | 0.46 | 0.017 | 0.018 | 10.0 | 0.489 | 30.0 | 9.02 | 8.70 | 0.32 | 11 | 0 | 0
ผ่านทั้งหมด | ผ่าน | ผ่าน |  |  | 40000002276 | 0010 | 22 | 71090439 | RBM1S240901000 | เหล็กเส้นกลม 9มมx10มSR24(รญ)(ม) ตรง | SR24 | 2026-05-22 | 2024-01-01 | 2958465 | 2024-01-01 | 2958465 | 0.20 | 0.19 | 0.47 | 0.036 | 0.035 | 10.0 | 0.494 | 32.0 | 9.08 | 8.85 | 0.23 | 11 | 0 | 0
ผ่านทั้งหมด | ผ่าน | ผ่าน |  |  | 40000002276 | 0010 | 23 | 71090440 | RBM1S240901000 | เหล็กเส้นกลม 9มมx10มSR24(รญ)(ม) ตรง | SR24 | 2026-05-25 | 2024-01-01 | 2958465 | 2024-01-01 | 2958465 | 0.19 | 0.20 | 0.49 | 0.026 | 0.029 | 10.0 | 0.493 | 32.0 | 9.02 | 8.80 | 0.22 | 11 | 0 | 0
ผ่านทั้งหมด | ผ่าน | ผ่าน |  |  | 40000002276 | 0010 | 24 | 71090441 | RBM1S240901000 | เหล็กเส้นกลม 9มมx10มSR24(รญ)(ม) ตรง | SR24 | 2026-05-25 | 2024-01-01 | 2958465 | 2024-01-01 | 2958465 | 0.19 | 0.19 | 0.46 | 0.015 | 0.009 | 10.0 | 0.492 | 32.0 | 9.01 | 8.75 | 0.26 | 11 | 0 | 0
ผ่านทั้งหมด | ผ่าน | ผ่าน |  |  | 40000002276 | 0010 | 25 | 71090442 | RBM1S240901000 | เหล็กเส้นกลม 9มมx10มSR24(รญ)(ม) ตรง | SR24 | 2026-05-25 | 2024-01-01 | 2958465 | 2024-01-01 | 2958465 | 0.20 | 0.20 | 0.48 | 0.015 | 0.009 | 10.0 | 0.486 | 32.0 | 8.98 | 8.61 | 0.37 | 11 | 0 | 0
ผ่านทั้งหมด | ผ่าน | ผ่าน |  |  | 40000002276 | 0010 | 26 | 71090443 | RBM1S240901000 | เหล็กเส้นกลม 9มมx10มSR24(รญ)(ม) ตรง | SR24 | 2026-05-25 | 2024-01-01 | 2958465 | 2024-01-01 | 2958465 | 0.19 | 0.18 | 0.49 | 0.014 | 0.009 | 10.0 | 0.490 | 30.0 | 9.00 | 8.78 | 0.22 | 11 | 0 | 0
ผ่านทั้งหมด | ผ่าน | ผ่าน |  |  | 40000002276 | 0010 | 27 | 71090444 | RBM1S240901000 | เหล็กเส้นกลม 9มมx10มSR24(รญ)(ม) ตรง | SR24 | 2026-05-25 | 2024-01-01 | 2958465 | 2024-01-01 | 2958465 | 0.18 | 0.21 | 0.47 | 0.012 | 0.008 | 10.0 | 0.489 | 31.0 | 8.97 | 8.64 | 0.33 | 11 | 0 | 0
ผ่านทั้งหมด | ผ่าน | ผ่าน |  |  | 40000002276 | 0010 | 28 | 71090445 | RBM1S240901000 | เหล็กเส้นกลม 9มมx10มSR24(รญ)(ม) ตรง | SR24 | 2026-05-25 | 2024-01-01 | 2958465 | 2024-01-01 | 2958465 | 0.17 | 0.20 | 0.46 | 0.011 | 0.008 | 10.0 | 0.491 | 32.0 | 9.02 | 8.79 | 0.23 | 11 | 0 | 0
ผ่านทั้งหมด | ผ่าน | ผ่าน |  |  | 40000002276 | 0010 | 29 | 71090446 | RBM1S240901000 | เหล็กเส้นกลม 9มมx10มSR24(รญ)(ม) ตรง | SR24 | 2026-05-25 | 2024-01-01 | 2958465 | 2024-01-01 | 2958465 | 0.19 | 0.19 | 0.46 | 0.010 | 0.016 | 10.0 | 0.490 | 32.0 | 9.01 | 8.72 | 0.29 | 11 | 0 | 0
ผ่านทั้งหมด | ผ่าน | ผ่าน |  |  | 40000002276 | 0010 | 30 | 71090447 | RBM1S240901000 | เหล็กเส้นกลม 9มมx10มSR24(รญ)(ม) ตรง | SR24 | 2026-05-25 | 2024-01-01 | 2958465 | 2024-01-01 | 2958465 | 0.18 | 0.21 | 0.47 | 0.013 | 0.010 | 10.0 | 0.492 | 32.0 | 8.89 | 8.70 | 0.19 | 11 | 0 | 0
ผ่านทั้งหมด | ผ่าน | ผ่าน |  |  | 40000002418 | 0010 | 1 | 76190640 | RBM1S240901000 | เหล็กเส้นกลม 9มมx10มSR24(รญ)(ม) ตรง | SR24 | 2026-06-27 | 2024-01-01 | 2958465 | 2024-01-01 | 2958465 | 0.18 | 0.18 | 0.44 | 0.020 | 0.017 | 10 | 0.494 | 36.0 | 9.10 | 8.75 | 0.35 | 11 | 0 | 0
ผ่านทั้งหมด | ผ่าน | ผ่าน |  |  | 40000002418 | 0010 | 2 | 76190641 | RBM1S240901000 | เหล็กเส้นกลม 9มมx10มSR24(รญ)(ม) ตรง | SR24 | 2026-06-27 | 2024-01-01 | 2958465 | 2024-01-01 | 2958465 | 0.20 | 0.19 | 0.47 | 0.018 | 0.013 | 10 | 0.493 | 37.0 | 9.11 | 8.72 | 0.39 | 11 | 0 | 0
ผ่านทั้งหมด | ผ่าน | ผ่าน |  |  | 890000000014 | 0010 | 1 | 71708290 | RBM1S240901000 | เหล็กเส้นกลม 9มมx10มSR24(รญ)(ม) ตรง | SR24 | 2024-11-05 | 2024-01-01 | 2958465 | 2024-01-01 | 2958465 | 0.15 | 0.21 | 0.63 | 0.013 | 0.036 | 10.00 | 0.488 | 33 | 9.01 | 8.74 | 0.28 | 11 | 0 | 0
ผ่านทั้งหมด | ผ่าน | ผ่าน |  |  | 890000000015 | 0010 | 1 | 71708280 | RBM1S240901000 | เหล็กเส้นกลม 9มมx10มSR24(รญ)(ม) ตรง | SR24 | 2024-11-05 | 2024-01-01 | 2958465 | 2024-01-01 | 2958465 | 0.15 | 0.21 | 0.66 | 0.011 | 0.031 | 10.00 | 0.489 | 34 | 9.02 | 8.74 | 0.30 | 11 | 0 | 0
ผ่านทั้งหมด | ผ่าน | ผ่าน |  |  | 890000000015 | 0010 | 2 | 2060628 | RBM1S240901000 | เหล็กเส้นกลม 9มมx10มSR24(รญ)(ม) ตรง | SR24 | 2025-04-17 | 2024-01-01 | 2958465 | 2024-01-01 | 2958465 | 0.16 | 0.23 | 0.62 | 0.013 | 0.027 | 10.00 | 0.492 | 32 | 9.02 | 8.76 | 0.26 | 11 | 0 | 0
ผ่านทั้งหมด | ผ่าน | ผ่าน |  |  | 890000000015 | 0010 | 3 | 2060520 | RBM1S240901000 | เหล็กเส้นกลม 9มมx10มSR24(รญ)(ม) ตรง | SR24 | 2025-04-17 | 2024-01-01 | 2958465 | 2024-01-01 | 2958465 | 0.17 | 0.21 | 0.67 | 0.014 | 0.028 | 10.00 | 0.490 | 33 | 9 | 8.74 | 0.26 | 11 | 0 | 0
ผ่านทั้งหมด | ผ่าน | ผ่าน |  |  | 890000000055 | 0010 | 1 | 4071011 | RBM1S240901000 | เหล็กเส้นกลม 9มมx10มSR24(รญ)(ม) ตรง | SR24 | 2024-11-14 | 2024-01-01 | 2958465 | 2024-01-01 | 2958465 | 0.19 | 0.21 | 0.63 | 0.006 | 0.022 | 10 | 0.489 | 37 | 8.95 | 8.85 | 0.10 | 11 | 0 | 0
ผ่านทั้งหมด | ผ่าน | ผ่าน |  |  | 890000000058 | 0010 | 1 | 71711090 | RBM1S240901000 | เหล็กเส้นกลม 9มมx10มSR24(รญ)(ม) ตรง | SR24 | 2024-11-16 | 2024-01-01 | 2958465 | 2024-01-01 | 2958465 | 0.16 | 0.23 | 0.62 | 0.013 | 0.027 | 10.00 | 0.492 | 32 | 9.02 | 8.76 | 0.26 | 11 | 0 | 0
ผ่านทั้งหมด | ผ่าน | ผ่าน |  |  | 890000000066 | 0010 | 1 | 71708270 | RBF1S240901000 | เหล็กเส้นกลม 9มมx10มSR24(รญ)(ม) พับ | SR24 | 2024-11-19 | 2024-01-01 | 2958465 | 2024-01-01 | 2958465 | 0.15 | 0.22 | 0.68 | 0.016 | 0.03 | 10.00 | 0.49 | 34 | 9.02 | 8.78 | 0.24 | 11 | 0 | 0
ผ่านทั้งหมด | ผ่าน | ผ่าน |  |  | 890000000067 | 0010 | 1 | 71708280 | RBF1S240901000 | เหล็กเส้นกลม 9มมx10มSR24(รญ)(ม) พับ | SR24 | 2024-11-19 | 2024-01-01 | 2958465 | 2024-01-01 | 2958465 | 0.15 | 0.21 | 0.66 | 0.011 | 0.031 | 10.00 | 0.488 | 33 | 9.02 | 8.74 | 0.28 | 11 | 0 | 0
ผ่านทั้งหมด | ผ่าน | ผ่าน |  |  | 890000000068 | 0010 | 1 | 71708170 | RBM1S240901000 | เหล็กเส้นกลม 9มมx10มSR24(รญ)(ม) ตรง | SR24 | 2024-11-20 | 2024-01-01 | 2958465 | 2024-01-01 | 2958465 | 0.15 | 0.21 | 0.69 | 0.012 | 0.021 | 10.00 | 0.49 | 33 | 9.04 | 8.74 | 0.3 | 11 | 0 | 0
ผ่านทั้งหมด | ผ่าน | ผ่าน |  |  | 890000000074 | 0010 | 1 | 2170821 | RBM1S240601000 | เหล็กเส้นกลม 6มมx10มSR24(รญ)(ม) ตรง | SR24 | 2024-11-23 | 2024-01-01 | 2958465 | 2024-01-01 | 2958465 | 0.17 | 0.19 | 0.66 | 0.012 | 0.029 | 10.00 | 0.219 | 39 | 6.03 | 5.83 | 0.2 | 11 | 0 | 0
ผ่านทั้งหมด | ผ่าน | ผ่าน |  |  | 890000000088 | 0010 | 1 | 71712040 | RBM1S240901000 | เหล็กเส้นกลม 9มมx10มSR24(รญ)(ม) ตรง | SR24 | 2024-12-07 | 2024-01-01 | 2958465 | 2024-01-01 | 2958465 | 0.19 | 0.22 | 0.67 | 0.009 | 0.033 | 10 | 0.491 | 32 | 8.96 | 8.74 | 0.22 | 11 | 0 | 0
ผ่านทั้งหมด | ผ่าน | ผ่าน |  |  | 890000000095 | 0010 | 1 | 2061222 | RBM1S240901000 | เหล็กเส้นกลม 9มมx10มSR24(รญ)(ม) ตรง | SR24 | 2024-12-16 | 2024-01-01 | 2958465 | 2024-01-01 | 2958465 | 0.20 | 0.20 | 0.61 | 0.005 | 0.027 | 10 | 0.491 | 32 | 8.96 | 8.74 | 0.22 | 11 | 0 | 0
ผ่านทั้งหมด | ผ่าน | ผ่าน |  |  | 890000000169 | 0010 | 1 | 72712200 | RBM1S240601000 | เหล็กเส้นกลม 6มมx10มSR24(รญ)(ม) ตรง | SR24 | 2025-01-17 | 2024-01-01 | 2958465 | 2024-01-01 | 2958465 | 0.17 | 0.22 | 0.68 | 0.007 | 0.031 | 10 | 0.212 | 34 | 5.91 | 5.60 | 0.31 | 11 | 0 | 0
ผ่านทั้งหมด | ผ่าน | ผ่าน |  |  | 890000000186 | 0010 | 1 | 2060503 | RBM1S240801000 | เหล็กเส้นกลม 8มมx10มSR24(รญ)(ขี) ตรง | SR24 | 2025-01-22 | 2024-01-01 | 2958465 | 2024-01-01 | 2958465 | 0.16 | 0.22 | 0.63 | 0.006 | 0.028 | 10 | 0.390 | 37 | 8.00 | 7.90 | 0.10 | 11 | 0 | 0
ผ่านทั้งหมด | ผ่าน | ผ่าน |  |  | 890000000202 | 0010 | 1 | 4071024 | RBM1S241201000 | เหล็กเส้นกลม 12มมx10มSR24(รญ)(ม) ตรง | SR24 | 2025-01-28 | 2024-01-01 | 2958465 | 2024-01-01 | 2958465 | 0.15 | 0.21 | 0.64 | 0.011 | 0.033 | 10 | 0.890 | 29 | 12.00 | 11.90 | 0.10 | 11 | 0 | 0
ผ่านทั้งหมด | ผ่าน | ผ่าน |  |  | 890000000215 | 0010 | 1 | 72801030 | RBM1S240601000 | เหล็กเส้นกลม 6มมx10มSR24(รญ)(ม) ตรง | SR24 | 2025-01-30 | 2024-01-01 | 2958465 | 2024-01-01 | 2958465 | 0.16 | 0.22 | 0.67 | 0.010 | 0.017 | 10 | 0.221 | 35 | 6.04 | 5.74 | 0.30 | 11 | 0 | 0
ผ่านทั้งหมด | ผ่าน | ผ่าน |  |  | 890000000222 | 0010 | 1 | 76602356 | RBC1S24060 | เหล็กเส้นกลม 6.0มมxSR24 (Bar in Coil) | SR24 | 2025-01-30 | 2024-01-01 | 2958465 | 2024-01-01 | 2958465 | 0.16 | 0.21 | 0.63 | 0.007 | 0.029 |  | 0.219 | 30 | 6.04 | 5.90 | 0.14 | 10 | 0 | 0
ผ่านทั้งหมด | ผ่าน | ผ่าน |  |  | 890000000223 | 0010 | 1 | 40710110 | RBM1S240901000 | เหล็กเส้นกลม 9มมx10มSR24(รญ)(ม) ตรง | SR24 | 2025-01-30 | 2024-01-01 | 2958465 | 2024-01-01 | 2958465 | 0.16 | 0.20 | 0.63 | 0.006 | 0.026 | 10 | 0.491 | 32 | 8.90 | 8.69 | 0.21 | 11 | 0 | 0
ผ่านทั้งหมด | ผ่าน | ผ่าน |  |  | 890000000223 | 0010 | 2 | 40710100 | RBM1S240901000 | เหล็กเส้นกลม 9มมx10มSR24(รญ)(ม) ตรง | SR24 | 2025-01-30 | 2024-01-01 | 2958465 | 2024-01-01 | 2958465 | 0.17 | 0.22 | 0.63 | 0.006 | 0.026 | 10 | 0.496 | 30 | 9.06 | 8.80 | 0.26 | 11 | 0 | 0
ผ่านทั้งหมด | ผ่าน | ผ่าน |  |  | 890000000228 | 0010 | 1 | 40710240 | RBM1S241201000 | เหล็กเส้นกลม 12มมx10มSR24(รญ)(ม) ตรง | SR24 | 2025-01-30 | 2024-01-01 | 2958465 | 2024-01-01 | 2958465 | 0.16 | 0.22 | 0.69 | 0.005 | 0.025 | 10 | 0.890 | 29 | 12.00 | 11.90 | 0.10 | 11 | 0 | 0
ผ่านทั้งหมด | ผ่าน | ผ่าน |  |  | 890000000237 | 0010 | 1 | 72801150 | RBM1S240601000 | เหล็กเส้นกลม 6มมx10มSR24(รญ)(ม) ตรง | SR24 | 2025-02-01 | 2024-01-01 | 2958465 | 2024-01-01 | 2958465 | 0.16 | 0.22 | 0.63 | 0.006 | 0.028 | 10 | 0.218 | 31 | 5.84 | 5.72 | 0.12 | 11 | 0 | 0
ผ่านทั้งหมด | ผ่าน | ผ่าน |  |  | 890000000237 | 0010 | 3 | 72801090 | RBM1S240601000 | เหล็กเส้นกลม 6มมx10มSR24(รญ)(ม) ตรง | SR24 | 2025-02-01 | 2024-01-01 | 2958465 | 2024-01-01 | 2958465 | 0.14 | 0.21 | 0.63 | 0.006 | 0.027 | 10 | 0.214 | 30 | 5.94 | 5.73 | 0.21 | 11 | 0 | 0
ผ่านทั้งหมด | ผ่าน | ผ่าน |  |  | 890000000237 | 0010 | 5 | 72801240 | RBM1S240601000 | เหล็กเส้นกลม 6มมx10มSR24(รญ)(ม) ตรง | SR24 | 2025-02-01 | 2024-01-01 | 2958465 | 2024-01-01 | 2958465 | 0.16 | 0.22 | 0.67 | 0.010 | 0.017 | 10 | 0.220 | 38 | 6.05 | 5.79 | 0.26 | 11 | 0 | 0
ผ่านทั้งหมด | ผ่าน | ผ่าน |  |  | 890000000245 | 0010 | 1 | 72801040 | RBM1S240601000 | เหล็กเส้นกลม 6มมx10มSR24(รญ)(ม) ตรง | SR24 | 2025-02-04 | 2024-01-01 | 2958465 | 2024-01-01 | 2958465 | 0.16 | 0.22 | 0.67 | 0.010 | 0.017 | 10 | 0.219 | 36 | 6.01 | 5.74 | 0.27 | 11 | 0 | 0
ผ่านทั้งหมด | ผ่าน | ผ่าน |  |  | 890000000274 | 0010 | 1 | 74801080 | RBM1S240601000 | เหล็กเส้นกลม 6มมx10มSR24(รญ)(ม) ตรง | SR24 | 2025-02-07 | 2024-01-01 | 2958465 | 2024-01-01 | 2958465 | 0.18 | 0.21 | 0.67 | 0.006 | 0.028 | 10 | 0.219 | 36 | 5.99 | 5.70 | 0.29 | 11 | 0 | 0
ผ่านทั้งหมด | ผ่าน | ผ่าน |  |  | 890000000282 | 0010 | 1 | 71802060 | RBM1S240901000 | เหล็กเส้นกลม 9มมx10มSR24(รญ)(ม) ตรง | SR24 | 2025-02-08 | 2024-01-01 | 2958465 | 2024-01-01 | 2958465 | 0.16 | 0.19 | 0.63 | 0.007 | 0.028 | 10 | 0.491 | 32 | 8.90 | 8.69 | 0.21 | 11 | 0 | 0
ผ่านทั้งหมด | ผ่าน | ผ่าน |  |  | 890000000282 | 0010 | 2 | 71802070 | RBM1S240901000 | เหล็กเส้นกลม 9มมx10มSR24(รญ)(ม) ตรง | SR24 | 2025-02-08 | 2024-01-01 | 2958465 | 2024-01-01 | 2958465 | 0.15 | 0.21 | 0.61 | 0.006 | 0.027 | 10 | 0.496 | 30 | 9.06 | 8.80 | 0.26 | 11 | 0 | 0
ผ่านทั้งหมด | ผ่าน | ผ่าน |  |  | 890000000309 | 0010 | 1 | 71802110 | RBM1S240901000 | เหล็กเส้นกลม 9มมx10มSR24(รญ)(ม) ตรง | SS 400 | 2025-02-12 | 2024-01-01 | 2958465 | 2024-01-01 | 2958465 | 0.16 | 0.23 | 0.62 | 0.013 | 0.027 | 10.00 | 0.492 | 32 | 9.02 | 8.76 | 0.26 | 11 | 0 | 0
ผ่านทั้งหมด | ผ่าน | ผ่าน |  |  | 890000000342 | 0010 | 1 | 72801290 | RBM1S240601000 | เหล็กเส้นกลม 6มมx10มSR24(รญ)(ม) ตรง | SR24 | 2025-02-17 | 2024-01-01 | 2958465 | 2024-01-01 | 2958465 | 0.17 | 0.22 | 0.67 | 0.011 | 0.027 | 10 | 0.218 | 38 | 6.01 | 5.78 | 0.23 | 11 | 0 | 0
ผ่านทั้งหมด | ผ่าน | ผ่าน |  |  | 890000000345 | 0010 | 1 | 72801280 | RBM1S240601000 | เหล็กเส้นกลม 6มมx10มSR24(รญ)(ม) ตรง | SR24 | 2025-02-17 | 2024-01-01 | 2958465 | 2024-01-01 | 2958465 | 0.16 | 0.19 | 0.63 | 0.008 | 0.025 | 10 | 0.219 | 36 | 5.99 | 5.70 | 0.29 | 11 | 0 | 0
ผ่านทั้งหมด | ผ่าน | ผ่าน |  |  | 890000000345 | 0010 | 2 | 72801270 | RBM1S240601000 | เหล็กเส้นกลม 6มมx10มSR24(รญ)(ม) ตรง | SR24 | 2025-02-17 | 2024-01-01 | 2958465 | 2024-01-01 | 2958465 | 0.16 | 0.21 | 0.61 | 0.008 | 0.027 | 10 | 0.220 | 35 | 6.06 | 5.82 | 0.24 | 11 | 0 | 0
ผ่านทั้งหมด | ผ่าน | ผ่าน |  |  | 890000000345 | 0010 | 3 | 72801250 | RBM1S240601000 | เหล็กเส้นกลม 6มมx10มSR24(รญ)(ม) ตรง | SR24 | 2025-02-17 | 2024-01-01 | 2958465 | 2024-01-01 | 2958465 | 0.15 | 0.18 | 0.59 | 0.008 | 0.025 | 10 | 0.218 | 38 | 6.01 | 5.78 | 0.23 | 11 | 0 | 0
ผ่านทั้งหมด | ผ่าน | ผ่าน |  |  | 890000000348 | 0010 | 2 | 72802170 | RBM1S240601000 | เหล็กเส้นกลม 6มมx10มSR24(รญ)(ม) ตรง | SR24 | 2025-02-18 | 2024-01-01 | 2958465 | 2024-01-01 | 2958465 | 0.16 | 0.22 | 0.67 | 0.010 | 0.017 | 10 | 0.220 | 38 | 6.05 | 5.79 | 0.26 | 11 | 0 | 0
ผ่านทั้งหมด | ผ่าน | ผ่าน |  |  | 890000000397 | 0010 | 1 | 76602314 | RBM1S242501000 | เหล็กเส้นกลม 25มมx10มSR24(รญ)(ม) ตรง | SR24 | 2025-02-26 | 2024-01-01 | 2958465 | 2024-01-01 | 2958465 | 0.16 | 0.22 | 0.67 | 0.010 | 0.017 | 10 | 3.770 | 34 | 24.81 | 24.70 | 0.11 | 11 | 0 | 0
ผ่านทั้งหมด | ผ่าน | ผ่าน |  |  | 890000000404 | 0010 | 1 | 72802200 | RBM1S240601000 | เหล็กเส้นกลม 6มมx10มSR24(รญ)(ม) ตรง | SR 24 | 2025-02-27 | 2024-01-01 | 2958465 | 2024-01-01 | 2958465 | 0.15 | 0.20 | 0.62 | 0.011 | 0.031 | 10 | 0.219 | 36 | 6.01 | 5.72 | 0.29 | 11 | 0 | 0
ผ่านทั้งหมด | ผ่าน | ผ่าน |  |  | 890000000404 | 0010 | 2 | 72802210 | RBM1S240601000 | เหล็กเส้นกลม 6มมx10มSR24(รญ)(ม) ตรง | SR 24 | 2025-02-27 | 2024-01-01 | 2958465 | 2024-01-01 | 2958465 | 0.16 | 0.21 | 0.61 | 0.008 | 0.029 | 10 | 0.217 | 35 | 6.02 | 5.70 | 0.32 | 11 | 0 | 0
ผ่านทั้งหมด | ผ่าน | ผ่าน |  |  | 890000000404 | 0010 | 3 | 72802230 | RBM1S240601000 | เหล็กเส้นกลม 6มมx10มSR24(รญ)(ม) ตรง | SR 24 | 2025-02-27 | 2024-01-01 | 2958465 | 2024-01-01 | 2958465 | 0.16 | 0.19 | 0.65 | 0.007 | 0.028 | 10 | 0.218 | 37 | 5.98 | 5.70 | 0.28 | 11 | 0 | 0
ผ่านทั้งหมด | ผ่าน | ผ่าน |  |  | 890000000404 | 0010 | 4 | 72802110 | RBM1S240601000 | เหล็กเส้นกลม 6มมx10มSR24(รญ)(ม) ตรง | SR 24 | 2025-02-27 | 2024-01-01 | 2958465 | 2024-01-01 | 2958465 | 0.17 | 0.22 | 0.67 | 0.008 | 0.029 | 10 | 0.219 | 35 | 6.01 | 5.78 | 0.23 | 11 | 0 | 0
ผ่านทั้งหมด | ผ่าน | ผ่าน |  |  | 890000000404 | 0010 | 5 | 72802180 | RBM1S240601000 | เหล็กเส้นกลม 6มมx10มSR24(รญ)(ม) ตรง | SR 24 | 2025-02-27 | 2024-01-01 | 2958465 | 2024-01-01 | 2958465 | 0.16 | 0.23 | 0.67 | 0.008 | 0.029 | 10 | 0.218 | 37 | 5.99 | 5.72 | 0.27 | 11 | 0 | 0
ผ่านทั้งหมด | ผ่าน | ผ่าน |  |  | 890000000404 | 0010 | 6 | 72802220 | RBM1S240601000 | เหล็กเส้นกลม 6มมx10มSR24(รญ)(ม) ตรง | SR 24 | 2025-02-27 | 2024-01-01 | 2958465 | 2024-01-01 | 2958465 | 0.13 | 0.19 | 0.66 | 0.012 | 0.025 | 10 | 0.220 | 36 | 6.06 | 5.74 | 0.32 | 11 | 0 | 0
ผ่านทั้งหมด | ผ่าน | ผ่าน |  |  | 890000000405 | 0010 | 1 | 72802190 | RBM1S240601000 | เหล็กเส้นกลม 6มมx10มSR24(รญ)(ม) ตรง | SR24 | 2025-02-27 | 2024-01-01 | 2958465 | 2024-01-01 | 2958465 | 0.16 | 0.21 | 0.63 | 0.007 | 0.029 | 10 | 0.213 | 31 | 5.89 | 5.75 | 0.14 | 11 | 0 | 0
ผ่านทั้งหมด | ผ่าน | ผ่าน |  |  | 890000000500 | 0010 | 1 | 72803100 | RBM1S240601000 | เหล็กเส้นกลม 6มมx10มSR24(รญ)(ม) ตรง | SR24 | 2025-03-17 | 2024-01-01 | 2958465 | 2024-01-01 | 2958465 | 0.17 | 0.20 | 0.68 | 0.009 | 0.022 | 10 | 0.220 | 38 | 6.05 | 5.79 | 0.26 | 11 | 0 | 0
ผ่านทั้งหมด | ผ่าน | ผ่าน |  |  | 890000000502 | 0010 | 2 | 72802270 | RBM1S240601000 | เหล็กเส้นกลม 6มมx10มSR24(รญ)(ม) ตรง | SR 24 | 2025-03-17 | 2024-01-01 | 2958465 | 2024-01-01 | 2958465 | 0.14 | 0.23 | 0.67 | 0.032 | 0.006 | 10 | 0.215 | 40 | 5.93 | 5.72 | 0.21 | 11 | 0 | 0
ผ่านทั้งหมด | ผ่าน | ผ่าน |  |  | 890000000504 | 0010 | 1 | 72803110 | RBM1S240601000 | เหล็กเส้นกลม 6มมx10มSR24(รญ)(ม) ตรง | SR 24 | 2025-03-17 | 2024-01-01 | 2958465 | 2024-01-01 | 2958465 | 0.14 | 0.21 | 0.63 | 0.006 | 0.027 | 10 | 0.215 | 34 | 5.88 | 5.74 | 0.14 | 11 | 0 | 0
ผ่านทั้งหมด | ผ่าน | ผ่าน |  |  | 890000000506 | 0010 | 1 | 72803120 | RBM1S240601000 | เหล็กเส้นกลม 6มมx10มSR24(รญ)(ม) ตรง | SR24 | 2025-03-17 | 2024-01-01 | 2958465 | 2024-01-01 | 2958465 | 0.19 | 0.20 | 0.67 | 0.018 | 0.012 | 10 | 0.216 | 38 | 6.00 | 5.77 | 0.23 | 11 | 0 | 0
ผ่านทั้งหมด | ผ่าน | ผ่าน |  |  | 890000000506 | 0010 | 2 | 72803160 | RBM1S240601000 | เหล็กเส้นกลม 6มมx10มSR24(รญ)(ม) ตรง | SR24 | 2025-03-17 | 2024-01-01 | 2958465 | 2024-01-01 | 2958465 | 0.19 | 0.22 | 0.69 | 0.019 | 0.016 | 10 | 0.219 | 36 | 6.01 | 5.74 | 0.27 | 11 | 0 | 0
ผ่านทั้งหมด | ผ่าน | ผ่าน |  |  | 890000000510 | 0010 | 1 | 72803040 | RBM1S240601000 | เหล็กเส้นกลม 6มมx10มSR24(รญ)(ม) ตรง | SR24 | 2025-03-19 | 2024-01-01 | 2958465 | 2024-01-01 | 2958465 | 0.17 | 0.19 | 0.62 | 0.013 | 0.031 | 10 | 0.220 | 35 | 6.06 | 5.82 | 0.24 | 11 | 0 | 0
ผ่านทั้งหมด | ผ่าน | ผ่าน |  |  | 890000000510 | 0010 | 2 | 72803060 | RBM1S240601000 | เหล็กเส้นกลม 6มมx10มSR24(รญ)(ม) ตรง | SR24 | 2025-03-19 | 2024-01-01 | 2958465 | 2024-01-01 | 2958465 | 0.19 | 0.21 | 0.63 | 0.007 | 0.034 | 10 | 0.218 | 38 | 6.01 | 5.78 | 0.23 | 11 | 0 | 0
ผ่านทั้งหมด | ผ่าน | ผ่าน |  |  | 890000000526 | 0010 | 1 | 76602447 | RBC1S24060 | เหล็กเส้นกลม 6.0มมxSR24 (Bar in Coil) | SR24 | 2025-03-22 | 2024-01-01 | 2958465 | 2024-01-01 | 2958465 | 0.19 | 0.22 | 0.67 | 0.009 | 0.033 | 0 | 0.215 | 36 | 5.90 | 5.72 | 0.18 | 10 | 0 | 0
ผ่านทั้งหมด | ผ่าน | ผ่าน |  |  | 890000000528 | 0010 | 1 | 2060613 | RBM1S240801000 | เหล็กเส้นกลม 8มมx10มSR24(รญ)(ขี) ตรง | SR24 | 2025-03-24 | 2024-01-01 | 2958465 | 2024-01-01 | 2958465 | 0.19 | 0.22 | 0.67 | 0.009 | 0.033 | 10 | 0.390 | 38 | 7.95 | 7.90 | 0.05 | 11 | 0 | 0
ผ่านทั้งหมด | ผ่าน | ผ่าน |  |  | 890000000540 | 0010 | 1 | 2060612 | RBM1S240801000 | เหล็กเส้นกลม 8มมx10มSR24(รญ)(ขี) ตรง | SR24 | 2025-03-25 | 2024-01-01 | 2958465 | 2024-01-01 | 2958465 | 0.19 | 0.22 | 0.67 | 0.009 | 0.033 | 10 | 0.390 | 37 | 8.00 | 7.90 | 0.10 | 11 | 0 | 0
ผ่านทั้งหมด | ผ่าน | ผ่าน |  |  | 890000000562 | 0010 | 1 | 2060608 | RBM1S240801000 | เหล็กเส้นกลม 8มมx10มSR24(รญ)(ขี) ตรง | SR24 | 2025-03-29 | 2024-01-01 | 2958465 | 2024-01-01 | 2958465 | 0.19 | 0.22 | 0.67 | 0.009 | 0.033 | 10 | 0.390 | 39 | 7.90 | 7.85 | 0.05 | 11 | 0 | 0
ผ่านทั้งหมด | ผ่าน | ผ่าน |  |  | 890000000566 | 0010 | 1 | 2060610 | RBM1S240801000 | เหล็กเส้นกลม 8มมx10มSR24(รญ)(ขี) ตรง | SS400 | 2025-03-29 | 2024-01-01 | 2958465 | 2024-01-01 | 2958465 | 0.15 | 0.21 | 0.63 | 0.036 | 0.006 | 10 | 0.390 | 36 | 8.00 | 7.90 | 0.10 | 11 | 0 | 0
ผ่านทั้งหมด | ผ่าน | ผ่าน |  |  | 890000000572 | 0010 | 1 | 72803260 | RBM1S240601000 | เหล็กเส้นกลม 6มมx10มSR24(รญ)(ม) ตรง | SR24 | 2025-03-31 | 2024-01-01 | 2958465 | 2024-01-01 | 2958465 | 0.18 | 0.21 | 0.67 | 0.006 | 0.028 | 10 | 0.212 | 34 | 5.91 | 5.60 | 0.31 | 11 | 0 | 0
ผ่านทั้งหมด | ผ่าน | ผ่าน |  |  | 890000000572 | 0010 | 2 | 72803270 | RBM1S240601000 | เหล็กเส้นกลม 6มมx10มSR24(รญ)(ม) ตรง | SR24 | 2025-03-31 | 2024-01-01 | 2958465 | 2024-01-01 | 2958465 | 0.17 | 0.22 | 0.68 | 0.007 | 0.031 | 10 | 0.212 | 36 | 5.96 | 5.68 | 0.28 | 11 | 0 | 0
ผ่านทั้งหมด | ผ่าน | ผ่าน |  |  | 890000000572 | 0010 | 4 | 72803240 | RBM1S240601000 | เหล็กเส้นกลม 6มมx10มSR24(รญ)(ม) ตรง | SR24 | 2025-03-31 | 2024-01-01 | 2958465 | 2024-01-01 | 2958465 | 0.15 | 0.19 | 0.60 | 0.007 | 0.029 | 10 | 0.212 | 38 | 5.96 | 5.68 | 0.28 | 11 | 0 | 0
ผ่านทั้งหมด | ผ่าน | ผ่าน |  |  | 890000000572 | 0010 | 5 | 72803250 | RBM1S240601000 | เหล็กเส้นกลม 6มมx10มSR24(รญ)(ม) ตรง | SR24 | 2025-03-31 | 2024-01-01 | 2958465 | 2024-01-01 | 2958465 | 0.19 | 0.22 | 0.67 | 0.009 | 0.033 | 10 | 0.211 | 37 | 5.95 | 5.66 | 0.29 | 11 | 0 | 0
ผ่านทั้งหมด | ผ่าน | ผ่าน |  |  | 890000000621 | 0010 | 3 | 72803020 | RBM1S240601000 | เหล็กเส้นกลม 6มมx10มSR24(รญ)(ม) ตรง | SR24 | 2025-04-08 | 2024-01-01 | 2958465 | 2024-01-01 | 2958465 | 0.16 | 0.22 | 0.63 | 0.006 | 0.028 | 10 | 0.211 | 38 | 5.96 | 5.66 | 0.30 | 11 | 0 | 0
ผ่านทั้งหมด | ผ่าน | ผ่าน |  |  | 890000000621 | 0010 | 5 | 72803310 | RBM1S240601000 | เหล็กเส้นกลม 6มมx10มSR24(รญ)(ม) ตรง | SR24 | 2025-04-08 | 2024-01-01 | 2958465 | 2024-01-01 | 2958465 | 0.14 | 0.21 | 0.63 | 0.006 | 0.027 | 10 | 0.212 | 37 | 5.96 | 5.66 | 0.30 | 11 | 0 | 0
ผ่านทั้งหมด | ผ่าน | ผ่าน |  |  | 890000000621 | 0010 | 7 | 72804010 | RBM1S240601000 | เหล็กเส้นกลม 6มมx10มSR24(รญ)(ม) ตรง | SR24 | 2025-04-08 | 2024-01-01 | 2958465 | 2024-01-01 | 2958465 | 0.16 | 0.22 | 0.67 | 0.010 | 0.017 | 10 | 0.213 | 37 | 5.98 | 5.68 | 0.30 | 11 | 0 | 0
ผ่านทั้งหมด | ผ่าน | ผ่าน |  |  | 890000000630 | 0010 | 1 | 2060623 | RBM1S240901000 | เหล็กเส้นกลม 9มมx10มSR24(รญ)(ม) ตรง | SR24 | 2025-04-10 | 2024-01-01 | 2958465 | 2024-01-01 | 2958465 | 0.19 | 0.19 | 0.66 | 0.007 | 0.021 | 10 | 0.491 | 32 | 8.96 | 8.74 | 0.22 | 11 | 0 | 0
ผ่านทั้งหมด | ผ่าน | ผ่าน |  |  | 890000000651 | 0010 | 1 | 76403462 | RBM1S242501000 | เหล็กเส้นกลม 25มมx10มSR24(รญ)(ม) ตรง | SR24 | 2025-04-18 | 2024-01-01 | 2958465 | 2024-01-01 | 2958465 | 0.18 | 0.21 | 0.67 | 0.006 | 0.028 | 10 | 3.740 | 30 | 24.96 | 24.70 | 0.26 | 11 | 0 | 0
ผ่านทั้งหมด | ผ่าน | ผ่าน |  |  | 890000000659 | 0010 | 1 | 2060619 | RBM1S240901000 | เหล็กเส้นกลม 9มมx10มSR24(รญ)(ม) ตรง | SR24 | 2025-04-19 | 2024-01-01 | 2958465 | 2024-01-01 | 2958465 | 0.17 | 0.21 | 0.64 | 0.007 | 0.024 | 10 | 0.486 | 41 | 8.91 | 8.74 | 0.17 | 11 | 0 | 0
ผ่านทั้งหมด | ผ่าน | ผ่าน |  |  | 890000000671 | 0010 | 1 | 75180346 | RBC1S24090 | เหล็กเส้นกลม 9.0มมxSR24 (Bar in Coil) | SR24 | 2025-04-22 | 2024-01-01 | 2958465 | 2024-01-01 | 2958465 | 0.17 | 0.19 | 0.64 | 0.008 | 0.029 |  | 0.491 | 33.0 | 8.95 | 8.81 | 0.14 | 10 | 0 | 0
ผ่านทั้งหมด | ผ่าน | ผ่าน |  |  | 890000000671 | 0010 | 2 | 75180347 | RBC1S24090 | เหล็กเส้นกลม 9.0มมxSR24 (Bar in Coil) | SR24 | 2025-04-22 | 2024-01-01 | 2958465 | 2024-01-01 | 2958465 | 0.18 | 0.20 | 0.68 | 0.007 | 0.018 |  | 0.486 | 33.0 | 9.02 | 8.86 | 0.16 | 10 | 0 | 0
ผ่านทั้งหมด | ผ่าน | ผ่าน |  |  | 890000000673 | 0010 | 1 | 75180345 | RBC1S24090 | เหล็กเส้นกลม 9.0มมxSR24 (Bar in Coil) | SR24 | 2025-04-22 | 2024-01-01 | 2958465 | 2024-01-01 | 2958465 | 0.17 | 0.19 | 0.54 | 0.008 | 0.027 |  | 0.486 | 33.0 | 9.05 | 8.62 | 0.43 | 10 | 0 | 0
ผ่านทั้งหมด | ผ่าน | ผ่าน |  |  | 890000000680 | 0010 | 1 | 2180423 | RBM1S240901000 | เหล็กเส้นกลม 9มมx10มSR24(รญ)(ม) ตรง | SR24 | 2025-04-23 | 2024-01-01 | 2958465 | 2024-01-01 | 2958465 | 0.18 | 0.21 | 0.69 | 0.011 | 0.032 | 10 | 0.496 | 30 | 9.06 | 8.80 | 0.26 | 11 | 0 | 0
ผ่านทั้งหมด | ผ่าน | ผ่าน |  |  | 890000000695 | 0010 | 1 | 2180424 | RBM1S240601000 | เหล็กเส้นกลม 6มมx10มSR24(รญ)(ม) ตรง | SR24 | 2025-04-28 | 2024-01-01 | 2958465 | 2024-01-01 | 2958465 | 0.19 | 0.21 | 0.63 | 0.006 | 0.022 | 10 | 0.221 | 40 | 5.94 | 5.54 | 0.40 | 11 | 0 | 0
ผ่านทั้งหมด | ผ่าน | ผ่าน |  |  | 890000000695 | 0010 | 2 | 2180425 | RBM1S240601000 | เหล็กเส้นกลม 6มมx10มSR24(รญ)(ม) ตรง | SR24 | 2025-04-28 | 2024-01-01 | 2958465 | 2024-01-01 | 2958465 | 0.19 | 0.22 | 0.65 | 0.005 | 0.024 | 10 | 0.220 | 38 | 5.89 | 5.56 | 0.33 | 11 | 0 | 0
ผ่านทั้งหมด | ผ่าน | ผ่าน |  |  | 890000000696 | 0010 | 1 | 2180425 | RBM1S240901000 | เหล็กเส้นกลม 9มมx10มSR24(รญ)(ม) ตรง | SR24 | 2025-04-28 | 2024-01-01 | 2958465 | 2024-01-01 | 2958465 | 0.18 | 0.21 | 0.69 | 0.011 | 0.032 | 10 | 0.496 | 30 | 9.06 | 8.80 | 0.26 | 11 | 0 | 0
ผ่านทั้งหมด | ผ่าน | ผ่าน |  |  | 890000000699 | 0010 | 1 | 72804090 | RBM1S240601000 | เหล็กเส้นกลม 6มมx10มSR24(รญ)(ม) ตรง | SR24 | 2025-04-28 | 2024-01-01 | 2958465 | 2024-01-01 | 2958465 | 0.18 | 0.21 | 0.67 | 0.006 | 0.018 | 10 | 0.218 | 38 | 6.01 | 5.78 | 0.23 | 11 | 0 | 0
ผ่านทั้งหมด | ผ่าน | ผ่าน |  |  | 890000000699 | 0010 | 2 | 72804080 | RBM1S240601000 | เหล็กเส้นกลม 6มมx10มSR24(รญ)(ม) ตรง | SR24 | 2025-04-28 | 2024-01-01 | 2958465 | 2024-01-01 | 2958465 | 0.17 | 0.20 | 0.61 | 0.007 | 0.027 | 10 | 0.220 | 38 | 6.05 | 5.79 | 0.26 | 11 | 0 | 0
ผ่านทั้งหมด | ผ่าน | ผ่าน |  |  | 890000000706 | 0010 | 2 | 2180428 | RBM1S240901000 | เหล็กเส้นกลม 9มมx10มSR24(รญ)(ม) ตรง | SR24 | 2025-04-29 | 2024-01-01 | 2958465 | 2024-01-01 | 2958465 | 0.16 | 0.22 | 0.63 | 0.006 | 0.028 | 10 | 0.496 | 30 | 9.06 | 8.80 | 0.26 | 11 | 0 | 0
ผ่านทั้งหมด | ผ่าน | ผ่าน |  |  | 890000000707 | 0010 | 1 | 2180428 | RBM1S240601000 | เหล็กเส้นกลม 6มมx10มSR24(รญ)(ม) ตรง | SR24 | 2025-04-29 | 2024-01-01 | 2958465 | 2024-01-01 | 2958465 | 0.17 | 0.22 | 0.67 | 0.011 | 0.027 | 10 | 0.220 | 37 | 5.82 | 5.54 | 0.28 | 11 | 0 | 0
ผ่านทั้งหมด | ผ่าน | ผ่าน |  |  | 890000000709 | 0010 | 2 | 72804260 | RBM1S240901000 | เหล็กเส้นกลม 9มมx10มSR24(รญ)(ม) ตรง | SR24 | 2025-04-30 | 2024-01-01 | 2958465 | 2024-01-01 | 2958465 | 0.19 | 0.19 | 0.64 | 0.006 | 0.029 | 10.0 | 0.489 | 35.0 | 9.10 | 8.83 | 0.27 | 11 | 0 | 0
ผ่านทั้งหมด | ผ่าน | ผ่าน |  |  | 890000000709 | 0010 | 4 | 72804230 | RBM1S240901000 | เหล็กเส้นกลม 9มมx10มSR24(รญ)(ม) ตรง | SR24 | 2025-04-30 | 2024-01-01 | 2958465 | 2024-01-01 | 2958465 | 0.19 | 0.20 | 0.64 | 0.006 | 0.025 | 10.0 | 0.491 | 33.0 | 8.95 | 8.81 | 0.14 | 11 | 0 | 0
ผ่านทั้งหมด | ผ่าน | ผ่าน |  |  | 890000000721 | 0010 | 1 | 2180430 | RBM1S240901000 | เหล็กเส้นกลม 9มมx10มSR24(รญ)(ม) ตรง | SR24 | 2025-05-02 | 2024-01-01 | 2958465 | 2024-01-01 | 2958465 | 0.16 | 0.21 | 0.61 | 0.008 | 0.027 | 10 | 0.491 | 32 | 8.90 | 8.69 | 0.21 | 11 | 0 | 0
ผ่านทั้งหมด | ผ่าน | ผ่าน |  |  | 890000000721 | 0010 | 2 | 2180430 | RBM1S240901000 | เหล็กเส้นกลม 9มมx10มSR24(รญ)(ม) ตรง | SR24 | 2025-05-02 | 2024-01-01 | 2958465 | 2024-01-01 | 2958465 | 0.15 | 0.18 | 0.59 | 0.008 | 0.025 | 10 | 0.496 | 30 | 9.06 | 8.80 | 0.26 | 11 | 0 | 0
ผ่านทั้งหมด | ผ่าน | ผ่าน |  |  | 890000000722 | 0010 | 1 | 2180429 | RBM1S240601000 | เหล็กเส้นกลม 6มมx10มSR24(รญ)(ม) ตรง | SR24 | 2025-05-02 | 2024-01-01 | 2958465 | 2024-01-01 | 2958465 | 0.16 | 0.19 | 0.63 | 0.007 | 0.028 | 10 | 0.222 | 37 | 5.86 | 5.57 | 0.29 | 11 | 0 | 0
ผ่านทั้งหมด | ผ่าน | ผ่าน |  |  | 890000000722 | 0010 | 2 | 2180430 | RBM1S240601000 | เหล็กเส้นกลม 6มมx10มSR24(รญ)(ม) ตรง | SR24 | 2025-05-02 | 2024-01-01 | 2958465 | 2024-01-01 | 2958465 | 0.15 | 0.21 | 0.61 | 0.006 | 0.027 | 10 | 0.221 | 39 | 5.89 | 5.50 | 0.39 | 11 | 0 | 0
ผ่านทั้งหมด | ผ่าน | ผ่าน |  |  | 890000000723 | 0010 | 1 | 2180429 | RBM1S240901000 | เหล็กเส้นกลม 9มมx10มSR24(รญ)(ม) ตรง | SR24 | 2025-05-02 | 2024-01-01 | 2958465 | 2024-01-01 | 2958465 | 0.16 | 0.19 | 0.63 | 0.007 | 0.028 | 10 | 0.496 | 30 | 9.06 | 8.80 | 0.26 | 11 | 0 | 0
ผ่านทั้งหมด | ผ่าน | ผ่าน |  |  | 890000000725 | 0010 | 1 | 72804290 | RBM1S240901000 | เหล็กเส้นกลม 9มมx10มSR24(รญ)(ม) ตรง | SR24 | 2025-05-02 | 2024-01-01 | 2958465 | 2024-01-01 | 2958465 | 0.18 | 0.21 | 0.69 | 0.011 | 0.032 | 10 | 0.496 | 30 | 9.06 | 8.80 | 0.26 | 11 | 0 | 0
ผ่านทั้งหมด | ผ่าน | ผ่าน |  |  | 890000000726 | 0010 | 1 | 72802280 | RBM1S240601000 | เหล็กเส้นกลม 6มมx10มSR24(รญ)(ม) ตรง | SR24 | 2025-05-02 | 2024-01-01 | 2958465 | 2024-01-01 | 2958465 | 0.16 | 0.19 | 0.63 | 0.007 | 0.028 | 10 | 0.212 | 34 | 5.91 | 5.60 | 0.31 | 11 | 0 | 0
ผ่านทั้งหมด | ผ่าน | ผ่าน |  |  | 890000000729 | 0010 | 1 | 75180352 | RBC1S24090 | เหล็กเส้นกลม 9.0มมxSR24 (Bar in Coil) | SR24 | 2025-05-02 | 2024-01-01 | 2958465 | 2024-01-01 | 2958465 | 0.18 | 0.21 | 0.67 | 0.006 | 0.018 |  | 0.491 | 32 | 8.96 | 8.74 | 0.22 | 10 | 0 | 0
ผ่านทั้งหมด | ผ่าน | ผ่าน |  |  | 890000000730 | 0010 | 2 | 72803170 | RBM1S240601000 | เหล็กเส้นกลม 6มมx10มSR24(รญ)(ม) ตรง | SR24 | 2025-05-03 | 2024-01-01 | 2958465 | 2024-01-01 | 2958465 | 0.17 | 0.18 | 0.69 | 0.006 | 0.025 | 10 | 0.220 | 39 | 5.86 | 5.56 | 0.30 | 11 | 0 | 0
ผ่านทั้งหมด | ผ่าน | ผ่าน |  |  | 890000000730 | 0010 | 3 | 72803070 | RBM1S240601000 | เหล็กเส้นกลม 6มมx10มSR24(รญ)(ม) ตรง | SR24 | 2025-05-03 | 2024-01-01 | 2958465 | 2024-01-01 | 2958465 | 0.16 | 0.20 | 0.61 | 0.009 | 0.032 | 10 | 0.220 | 37 | 5.82 | 5.54 | 0.28 | 11 | 0 | 0
ผ่านทั้งหมด | ผ่าน | ผ่าน |  |  | 890000000734 | 0010 | 1 | 2180502 | RBM1S240601000 | เหล็กเส้นกลม 6มมx10มSR24(รญ)(ม) ตรง | SR24 | 2025-05-03 | 2024-01-01 | 2958465 | 2024-01-01 | 2958465 | 0.17 | 0.22 | 0.67 | 0.011 | 0.027 | 10 | 0.213 | 37 | 5.98 | 5.68 | 0.30 | 11 | 0 | 0
ผ่านทั้งหมด | ผ่าน | ผ่าน |  |  | 890000000736 | 0010 | 1 | 75180326 | RBM1S240901000 | เหล็กเส้นกลม 9มมx10มSR24(รญ)(ม) ตรง | SR24 | 2025-05-05 | 2024-01-01 | 2958465 | 2024-01-01 | 2958465 | 0.19 | 0.22 | 0.67 | 0.009 | 0.033 | 10 | 0.491 | 32 | 8.96 | 8.74 | 0.22 | 11 | 0 | 0
ผ่านทั้งหมด | ผ่าน | ผ่าน |  |  | 890000000741 | 0010 | 1 | 75180333 | RBM1S240901000 | เหล็กเส้นกลม 9มมx10มSR24(รญ)(ม) ตรง | SR24 | 2025-05-06 | 2024-01-01 | 2958465 | 2024-01-01 | 2958465 | 0.19 | 0.22 | 0.69 | 0.019 | 0.016 | 10 | 0.496 | 30 | 9.06 | 8.80 | 0.26 | 11 | 0 | 0
ผ่านทั้งหมด | ผ่าน | ผ่าน |  |  | 890000000743 | 0010 | 1 | 75180328 | RBM1S240901000 | เหล็กเส้นกลม 9มมx10มSR24(รญ)(ม) ตรง | SR24 | 2025-05-07 | 2024-01-01 | 2958465 | 2024-01-01 | 2958465 | 0.19 | 0.21 | 0.43 | 0.012 | 0.009 | 10.0 | 0.489 | 33.0 | 9.03 | 8.82 | 0.21 | 11 | 0 | 0
ผ่านทั้งหมด | ผ่าน | ผ่าน |  |  | 890000000744 | 0010 | 1 | 75180328 | RBC1S24090 | เหล็กเส้นกลม 9.0มมxSR24 (Bar in Coil) | SR24 | 2025-05-07 | 2024-01-01 | 2958465 | 2024-01-01 | 2958465 | 0.18 | 0.22 | 0.47 | 0.016 | 0.024 |  | 0.483 | 33.0 | 9.03 | 8.87 | 0.16 | 10 | 0 | 0
ผ่านทั้งหมด | ผ่าน | ผ่าน |  |  | 890000000744 | 0010 | 2 | 75180329 | RBC1S24090 | เหล็กเส้นกลม 9.0มมxSR24 (Bar in Coil) | SR24 | 2025-05-07 | 2024-01-01 | 2958465 | 2024-01-01 | 2958465 | 0.17 | 0.22 | 0.46 | 0.021 | 0.019 |  | 0.491 | 32 | 9.01 | 8.83 | 0.18 | 10 | 0 | 0
ผ่านทั้งหมด | ผ่าน | ผ่าน |  |  | 890000000746 | 0010 | 1 | 75180330 | RBM1S240901000 | เหล็กเส้นกลม 9มมx10มSR24(รญ)(ม) ตรง | SR24 | 2025-05-08 | 2024-01-01 | 2958465 | 2024-01-01 | 2958465 | 0.17 | 0.22 | 0.47 | 0.009 | 0.010 | 10.0 | 0.493 | 32.0 | 9.03 | 8.83 | 0.20 | 11 | 0 | 0
ผ่านทั้งหมด | ผ่าน | ผ่าน |  |  | 890000000746 | 0010 | 2 | 75180331 | RBM1S240901000 | เหล็กเส้นกลม 9มมx10มSR24(รญ)(ม) ตรง | SR24 | 2025-05-08 | 2024-01-01 | 2958465 | 2024-01-01 | 2958465 | 0.18 | 0.21 | 0.47 | 0.019 | 0.006 | 10.0 | 0.483 | 34.0 | 9.04 | 8.70 | 0.34 | 11 | 0 | 0
ผ่านทั้งหมด | ผ่าน | ผ่าน |  |  | 890000000756 | 0010 | 2 | 72805030 | RBM1S240601000 | เหล็กเส้นกลม 6มมx10มSR24(รญ)(ม) ตรง | SR24 | 2025-05-09 | 2024-01-01 | 2958465 | 2024-01-01 | 2958465 | 0.16 | 0.22 | 0.67 | 0.010 | 0.017 | 10 | 0.216 | 38 | 6.00 | 5.77 | 0.23 | 11 | 0 | 0
ผ่านทั้งหมด | ผ่าน | ผ่าน |  |  | 890000000775 | 0010 | 2 | 75271202 | RBC1S24060 | เหล็กเส้นกลม 6.0มมxSR24 (Bar in Coil) | SR 24 | 2025-05-14 | 2024-01-01 | 2958465 | 2024-01-01 | 2958465 | 0.16 | 0.22 | 0.67 | 0.010 | 0.017 | 0.27 | 0.216 | 34 | 5.95 | 5.82 | 0.13 | 10 | 0 | 0
ผ่านทั้งหมด | ผ่าน | ผ่าน |  |  | 890000000780 | 0010 | 1 | 72804300 | RBM1S240901000 | เหล็กเส้นกลม 9มมx10มSR24(รญ)(ม) ตรง | SR 24 | 2025-05-15 | 2024-01-01 | 2958465 | 2024-01-01 | 2958465 | 0.17 | 0.22 | 0.49 | 0.007 | 0.009 | 10 | 0.489 | 35 | 9.04 | 8.74 | 0.30 | 11 | 0 | 0
ผ่านทั้งหมด | ผ่าน | ผ่าน |  |  | 890000000781 | 0010 | 1 | 2180503 | RBM1S240901000 | เหล็กเส้นกลม 9มมx10มSR24(รญ)(ม) ตรง | SR 24 | 2025-05-15 | 2024-01-01 | 2958465 | 2024-01-01 | 2958465 | 0.16 | 0.21 | 0.49 | 0.006 | 0.009 | 10 | 0.488 | 37 | 9.00 | 8.90 | 0.10 | 11 | 0 | 0
ผ่านทั้งหมด | ผ่าน | ผ่าน |  |  | 890000000784 | 0010 | 1 | 2180510 | RBM1S240601000 | เหล็กเส้นกลม 6มมx10มSR24(รญ)(ม) ตรง | SR 24 | 2025-05-15 | 2024-01-01 | 2958465 | 2024-01-01 | 2958465 | 0.15 | 0.20 | 0.60 | 0.025 | 0.031 | 10 | 0.224 | 33 | 6.10 | 5.95 | 0.15 | 11 | 0 | 0
ผ่านทั้งหมด | ผ่าน | ผ่าน |  |  | 890000000784 | 0010 | 2 | 2180505 | RBM1S240601000 | เหล็กเส้นกลม 6มมx10มSR24(รญ)(ม) ตรง | SR 24 | 2025-05-15 | 2024-01-01 | 2958465 | 2024-01-01 | 2958465 | 0.14 | 0.21 | 0.60 | 0.018 | 0.019 | 10 | 0.223 | 31 | 6.06 | 5.97 | 0.09 | 11 | 0 | 0
ผ่านทั้งหมด | ผ่าน | ผ่าน |  |  | 890000000784 | 0010 | 3 | 2180512 | RBM1S240601000 | เหล็กเส้นกลม 6มมx10มSR24(รญ)(ม) ตรง | SR 24 | 2025-05-15 | 2024-01-01 | 2958465 | 2024-01-01 | 2958465 | 0.15 | 0.20 | 0.61 | 0.022 | 0.024 | 10 | 0.219 | 32 | 6.08 | 5.92 | 0.16 | 11 | 0 | 0
ผ่านทั้งหมด | ผ่าน | ผ่าน |  |  | 890000000787 | 0010 | 1 | 75180353 | RBM1S240901000 | เหล็กเส้นกลม 9มมx10มSR24(รญ)(ม) ตรง | SR 24 | 2025-05-15 | 2024-01-01 | 2958465 | 2024-01-01 | 2958465 | 0.19 | 0.22 | 0.48 | 0.016 | 0.010 | 10 | 0.491 | 32 | 9.01 | 8.83 | 0.18 | 11 | 0 | 0
ผ่านทั้งหมด | ผ่าน | ผ่าน |  |  | 890000000788 | 0010 | 1 | 76700316 | RBC1S24090 | เหล็กเส้นกลม 9.0มมxSR24 (Bar in Coil) | SR 24 | 2025-05-15 | 2024-01-01 | 2958465 | 2024-01-01 | 2958465 | 0.19 | 0.22 | 0.68 | 0.008 | 0.029 |  | 0.486 | 33 | 9.02 | 8.86 | 0.16 | 10 | 0 | 0
ผ่านทั้งหมด | ผ่าน | ผ่าน |  |  | 890000000789 | 0010 | 1 | 2180507 | RBM1S240901000 | เหล็กเส้นกลม 9มมx10มSR24(รญ)(ม) ตรง | SR 24 | 2025-05-15 | 2024-01-01 | 2958465 | 2024-01-01 | 2958465 | 0.17 | 0.22 | 0.49 | 0.007 | 0.009 | 10 | 0.488 | 33 | 8.95 | 8.82 | 0.13 | 11 | 0 | 0
ผ่านทั้งหมด | ผ่าน | ผ่าน |  |  | 890000000789 | 0010 | 2 | 2180508 | RBM1S240901000 | เหล็กเส้นกลม 9มมx10มSR24(รญ)(ม) ตรง | SR 24 | 2025-05-15 | 2024-01-01 | 2958465 | 2024-01-01 | 2958465 | 0.16 | 0.21 | 0.49 | 0.006 | 0.009 | 10 | 0.484 | 32 | 9.05 | 8.79 | 0.26 | 11 | 0 | 0
ผ่านทั้งหมด | ผ่าน | ผ่าน |  |  | 890000000799 | 0010 | 1 | 75271201 | RBC1S24060 | เหล็กเส้นกลม 6.0มมxSR24 (Bar in Coil) | SR24 | 2025-05-19 | 2024-01-01 | 2958465 | 2024-01-01 | 2958465 | 0.18 | 0.19 | 0.65 | 0.010 | 0.018 |  | 0.220 | 35 | 6.16 | 5.84 | 0.32 | 10 | 0 | 0
ผ่านทั้งหมด | ผ่าน | ผ่าน |  |  | 890000000807 | 0010 | 2 | 72805190 | RBM1S240901000 | เหล็กเส้นกลม 9มมx10มSR24(รญ)(ม) ตรง | SR24 | 2025-05-21 | 2024-01-01 | 2958465 | 2024-01-01 | 2958465 | 0.17 | 0.20 | 0.46 | 0.008 | 0.008 | 10 | 0.483 | 35 | 8.93 | 8.80 | 0.13 | 11 | 0 | 0
ผ่านทั้งหมด | ผ่าน | ผ่าน |  |  | 890000000810 | 0010 | 1 | 72805160 | RBM1S240601000 | เหล็กเส้นกลม 6มมx10มSR24(รญ)(ม) ตรง | SR24 | 2025-05-21 | 2024-01-01 | 2958465 | 2024-01-01 | 2958465 | 0.19 | 0.23 | 0.47 | 0.011 | 0.010 | 10 | 0.216 | 38 | 6.00 | 5.77 | 0.23 | 11 | 0 | 0
ผ่านทั้งหมด | ผ่าน | ผ่าน |  |  | 890000000810 | 0010 | 3 | 72805150 | RBM1S240601000 | เหล็กเส้นกลม 6มมx10มSR24(รญ)(ม) ตรง | SR24 | 2025-05-21 | 2024-01-01 | 2958465 | 2024-01-01 | 2958465 | 0.19 | 0.22 | 0.48 | 0.016 | 0.010 | 10 | 0.221 | 35 | 6.04 | 5.74 | 0.30 | 11 | 0 | 0
ผ่านทั้งหมด | ผ่าน | ผ่าน |  |  | 890000000810 | 0010 | 4 | 72805200 | RBM1S240601000 | เหล็กเส้นกลม 6มมx10มSR24(รญ)(ม) ตรง | SR24 | 2025-05-21 | 2024-01-01 | 2958465 | 2024-01-01 | 2958465 | 0.18 | 0.23 | 0.48 | 0.015 | 0.014 | 10 | 0.219 | 29 | 6.07 | 5.82 | 0.25 | 11 | 0 | 0
ผ่านทั้งหมด | ผ่าน | ผ่าน |  |  | 890000000813 | 0010 | 1 | 71802190 | RBM1S240601000 | เหล็กเส้นกลม 6มมx10มSR24(รญ)(ม) ตรง | SR24 | 2025-05-21 | 2024-01-01 | 2958465 | 2024-01-01 | 2958465 | 0.18 | 0.21 | 0.48 | 0.014 | 0.010 | 10 | 0.220 | 37 | 5.82 | 5.54 | 0.28 | 11 | 0 | 0
ผ่านทั้งหมด | ผ่าน | ผ่าน |  |  | 890000000814 | 0010 | 1 | 2180519 | RBM1S240901000 | เหล็กเส้นกลม 9มมx10มSR24(รญ)(ม) ตรง | SR24 | 2025-05-22 | 2024-01-01 | 2958465 | 2024-01-01 | 2958465 | 0.17 | 0.20 | 0.46 | 0.008 | 0.008 | 10 | 0.493 | 32 | 9.03 | 8.83 | 0.20 | 11 | 0 | 0
ผ่านทั้งหมด | ผ่าน | ผ่าน |  |  | 890000000816 | 0010 | 1 | 2180517 | RBM1S240901000 | เหล็กเส้นกลม 9มมx10มSR24(รญ)(ม) ตรง | SR24 | 2025-05-22 | 2024-01-01 | 2958465 | 2024-01-01 | 2958465 | 0.18 | 0.21 | 0.47 | 0.019 | 0.006 | 10 | 0.498 | 34 | 8.82 | 8.80 | 0.02 | 11 | 0 | 0
ผ่านทั้งหมด | ผ่าน | ผ่าน |  |  | 890000000817 | 0010 | 1 | 2180516 | RBM1S240901000 | เหล็กเส้นกลม 9มมx10มSR24(รญ)(ม) ตรง | SR24 | 2025-05-22 | 2024-01-01 | 2958465 | 2024-01-01 | 2958465 | 0.19 | 0.21 | 0.43 | 0.012 | 0.009 | 10 | 0.483 | 35 | 8.93 | 8.80 | 0.13 | 11 | 0 | 0
ผ่านทั้งหมด | ผ่าน | ผ่าน |  |  | 890000000818 | 0010 | 1 | 2180516 | RBM1S240601000 | เหล็กเส้นกลม 6มมx10มSR24(รญ)(ม) ตรง | SR24 | 2025-05-22 | 2024-01-01 | 2958465 | 2024-01-01 | 2958465 | 0.17 | 0.22 | 0.47 | 0.009 | 0.010 | 10 | 0.221 | 35 | 6.04 | 5.74 | 0.30 | 11 | 0 | 0
ผ่านทั้งหมด | ผ่าน | ผ่าน |  |  | 890000000819 | 0010 | 1 | 2180517 | RBM1S240601000 | เหล็กเส้นกลม 6มมx10มSR24(รญ)(ม) ตรง | SR24 | 2025-05-22 | 2024-01-01 | 2958465 | 2024-01-01 | 2958465 | 0.18 | 0.22 | 0.47 | 0.016 | 0.024 | 10 | 0.219 | 29 | 6.07 | 5.82 | 0.25 | 11 | 0 | 0
ผ่านทั้งหมด | ผ่าน | ผ่าน |  |  | 890000000820 | 0010 | 1 | 751803BR | RBM1S240901000 | เหล็กเส้นกลม 9มมx10มSR24(รญ)(ม) ตรง | SR24 | 2025-05-22 | 2024-01-01 | 2958465 | 2024-01-01 | 2958465 | 0.19 | 0.23 | 0.47 | 0.011 | 0.010 | 10.0 | 0.498 | 34 | 8.82 | 8.80 | 0.02 | 11 | 0 | 0
ผ่านทั้งหมด | ผ่าน | ผ่าน |  |  | 890000000828 | 0010 | 1 | 72805210 | RBM1S240601000 | เหล็กเส้นกลม 6มมx10มSR24(รญ)(ม) ตรง | SR24 | 2025-05-23 | 2024-01-01 | 2958465 | 2024-01-01 | 2958465 | 0.18 | 0.22 | 0.47 | 0.013 | 0.008 | 10 | 0.219 | 28 | 6.05 | 5.84 | 0.21 | 11 | 0 | 0
ผ่านทั้งหมด | ผ่าน | ผ่าน |  |  | 890000000834 | 0010 | 1 | 2180519 | RBM1S240601000 | เหล็กเส้นกลม 6มมx10มSR24(รญ)(ม) ตรง | SR24 | 2025-05-24 | 2024-01-01 | 2958465 | 2024-01-01 | 2958465 | 0.18 | 0.22 | 0.47 | 0.012 | 0.009 | 10 | 0.219 | 36 | 6.01 | 5.74 | 0.27 | 11 | 0 | 0
ผ่านทั้งหมด | ผ่าน | ผ่าน |  |  | 890000000834 | 0010 | 2 | 2180520 | RBM1S240601000 | เหล็กเส้นกลม 6มมx10มSR24(รญ)(ม) ตรง | SR24 | 2025-05-24 | 2024-01-01 | 2958465 | 2024-01-01 | 2958465 | 0.19 | 0.22 | 0.46 | 0.016 | 0.010 | 10 | 0.221 | 35 | 6.04 | 5.74 | 0.30 | 11 | 0 | 0
ผ่านทั้งหมด | ผ่าน | ผ่าน |  |  | 890000000836 | 0010 | 1 | 751803AV | RBC1S24060 | เหล็กเส้นกลม 6.0มมxSR24 (Bar in Coil) | SR24 | 2025-05-24 | 2024-01-01 | 2958465 | 2024-01-01 | 2958465 | 0.19 | 0.22 | 0.48 | 0.017 | 0.014 |  | 0.222 | 35.0 | 6.21 | 5.82 | 0.39 | 10 | 0 | 0
ผ่านทั้งหมด | ผ่าน | ผ่าน |  |  | 890000000839 | 0010 | 1 | 751803BV | RBM1S240901000 | เหล็กเส้นกลม 9มมx10มSR24(รญ)(ม) ตรง | SR24 | 2025-05-24 | 2024-01-01 | 2958465 | 2024-01-01 | 2958465 | 0.18 | 0.21 | 0.45 | 0.015 | 0.008 | 10 | 0.494 | 33 | 9.04 | 8.82 | 0.22 | 11 | 0 | 0
ผ่านทั้งหมด | ผ่าน | ผ่าน |  |  | 890000000839 | 0010 | 2 | 751803BT | RBM1S240901000 | เหล็กเส้นกลม 9มมx10มSR24(รญ)(ม) ตรง | SR24 | 2025-05-24 | 2024-01-01 | 2958465 | 2024-01-01 | 2958465 | 0.20 | 0.22 | 0.45 | 0.011 | 0.006 | 10 | 0.496 | 33 | 9.05 | 8.74 | 0.31 | 11 | 0 | 0
ผ่านทั้งหมด | ผ่าน | ผ่าน |  |  | 890000000839 | 0010 | 3 | 751803BU | RBM1S240901000 | เหล็กเส้นกลม 9มมx10มSR24(รญ)(ม) ตรง | SR24 | 2025-05-24 | 2024-01-01 | 2958465 | 2024-01-01 | 2958465 | 0.19 | 0.20 | 0.44 | 0.011 | 0.006 | 10 | 0.494 | 34 | 9.16 | 8.80 | 0.36 | 11 | 0 | 0
ผ่านทั้งหมด | ผ่าน | ผ่าน |  |  | 890000000839 | 0010 | 4 | 2180520 | RBM1S240901000 | เหล็กเส้นกลม 9มมx10มSR24(รญ)(ม) ตรง | SR24 | 2025-05-24 | 2024-01-01 | 2958465 | 2024-01-01 | 2958465 | 0.20 | 0.21 | 0.45 | 0.015 | 0.009 | 10 | 0.483 | 34 | 9.04 | 8.70 | 0.34 | 11 | 0 | 0
ผ่านทั้งหมด | ผ่าน | ผ่าน |  |  | 890000000839 | 0010 | 5 | 2180521 | RBM1S240901000 | เหล็กเส้นกลม 9มมx10มSR24(รญ)(ม) ตรง | SR24 | 2025-05-24 | 2024-01-01 | 2958465 | 2024-01-01 | 2958465 | 0.19 | 0.20 | 0.46 | 0.015 | 0.006 | 10 | 0.498 | 34 | 8.82 | 8.80 | 0.02 | 11 | 0 | 0
ผ่านทั้งหมด | ผ่าน | ผ่าน |  |  | 890000000840 | 0010 | 1 | 2180503 | RBM1S240601000 | เหล็กเส้นกลม 6มมx10มSR24(รญ)(ม) ตรง | SR24 | 2025-05-24 | 2024-01-01 | 2958465 | 2024-01-01 | 2958465 | 0.20 | 0.22 | 0.46 | 0.014 | 0.016 | 10 | 0.219 | 29 | 6.07 | 5.82 | 0.25 | 11 | 0 | 0
ผ่านทั้งหมด | ผ่าน | ผ่าน |  |  | 890000000841 | 0010 | 2 | 76700349 | RBC1S24090 | เหล็กเส้นกลม 9.0มมxSR24 (Bar in Coil) | SR24 | 2025-05-24 | 2024-01-01 | 2958465 | 2024-01-01 | 2958465 | 0.19 | 0.22 | 0.68 | 0.008 | 0.031 |  | 0.487 | 32.0 | 9.09 | 8.93 | 0.16 | 10 | 0 | 0
ผ่านทั้งหมด | ผ่าน | ผ่าน |  |  | 890000000842 | 0010 | 1 | 751803BZ | RBM1S240901000 | เหล็กเส้นกลม 9มมx10มSR24(รญ)(ม) ตรง | SR24 | 2025-05-24 | 2024-01-01 | 2958465 | 2024-01-01 | 2958465 | 0.18 | 0.21 | 0.45 | 0.015 | 0.008 | 10 | 0.494 | 33 | 9.04 | 8.82 | 0.22 | 11 | 0 | 0
ผ่านทั้งหมด | ผ่าน | ผ่าน |  |  | 890000000843 | 0010 | 1 | 751803BW | RBM1S240901000 | เหล็กเส้นกลม 9มมx10มSR24(รญ)(ม) ตรง | SR 24 | 2025-05-26 | 2024-01-01 | 2958465 | 2024-01-01 | 2958465 | 0.18 | 0.23 | 0.48 | 0.012 | 0.018 | 10 | 0.497 | 36 | 9.15 | 8.71 | 0.44 | 11 | 0 | 0
ผ่านทั้งหมด | ผ่าน | ผ่าน |  |  | 890000000845 | 0010 | 1 | 751803BS | RBM1S240901000 | เหล็กเส้นกลม 9มมx10มSR24(รญ)(ม) ตรง | SR 24 | 2025-05-26 | 2024-01-01 | 2958465 | 2024-01-01 | 2958465 | 0.19 | 0.21 | 0.45 | 0.009 | 0.005 | 10 | 0.498 | 31 | 9.04 | 8.82 | 0.22 | 11 | 0 | 0
ผ่านทั้งหมด | ผ่าน | ผ่าน |  |  | 890000000846 | 0010 | 1 | 75180344 | RBC1S24090 | เหล็กเส้นกลม 9.0มมxSR24 (Bar in Coil) | SR 24 | 2025-05-26 | 2024-01-01 | 2958465 | 2024-01-01 | 2958465 | 0.17 | 0.22 | 0.50 | 0.012 | 0.010 |  | 0.498 | 36 | 9.12 | 8.97 | 0.15 | 10 | 0 | 0
ผ่านทั้งหมด | ผ่าน | ผ่าน |  |  | 890000000848 | 0010 | 1 | 76700318 | RBC1S24090 | เหล็กเส้นกลม 9.0มมxSR24 (Bar in Coil) | SR24 | 2025-05-27 | 2024-01-01 | 2958465 | 2024-01-01 | 2958465 | 0.19 | 0.19 | 0.45 | 0.011 | 0.015 |  | 0.488 | 33.0 | 8.95 | 8.82 | 0.13 | 10 | 0 | 0
ผ่านทั้งหมด | ผ่าน | ผ่าน |  |  | 890000000855 | 0010 | 1 | 751803C6 | RBM1S240901000 | เหล็กเส้นกลม 9มมx10มSR24(รญ)(ม) ตรง | SR 24 | 2025-05-28 | 2024-01-01 | 2958465 | 2024-01-01 | 2958465 | 0.17 | 0.23 | 0.44 | 0.012 | 0.010 | 10 | 0.498 | 36 | 9.04 | 8.82 | 0.22 | 11 | 0 | 0
ผ่านทั้งหมด | ผ่าน | ผ่าน |  |  | 890000000856 | 0010 | 1 | 751803C3 | RBM1S240901000 | เหล็กเส้นกลม 9มมx10มSR24(รญ)(ม) ตรง | SR 24 | 2025-05-28 | 2024-01-01 | 2958465 | 2024-01-01 | 2958465 | 0.18 | 0.21 | 0.47 | 0.007 | 0.010 | 10 | 0.495 | 36 | 9.06 | 8.80 | 0.26 | 11 | 0 | 0
ผ่านทั้งหมด | ผ่าน | ผ่าน |  |  | 890000000857 | 0010 | 1 | 751803C7 | RBM1S240901000 | เหล็กเส้นกลม 9มมx10มSR24(รญ)(ม) ตรง | SR 24 | 2025-05-28 | 2024-01-01 | 2958465 | 2024-01-01 | 2958465 | 0.18 | 0.20 | 0.47 | 0.017 | 0.009 | 10 | 0.499 | 35 | 9.09 | 8.79 | 0.30 | 11 | 0 | 0
ผ่านทั้งหมด | ผ่าน | ผ่าน |  |  | 890000000857 | 0010 | 2 | 751803C5 | RBM1S240901000 | เหล็กเส้นกลม 9มมx10มSR24(รญ)(ม) ตรง | SR 24 | 2025-05-28 | 2024-01-01 | 2958465 | 2024-01-01 | 2958465 | 0.18 | 0.19 | 0.43 | 0.014 | 0.010 | 10 | 0.498 | 36 | 9.12 | 8.97 | 0.15 | 11 | 0 | 0
ผ่านทั้งหมด | ผ่าน | ผ่าน |  |  | 890000000857 | 0010 | 3 | 751803C0 | RBM1S240901000 | เหล็กเส้นกลม 9มมx10มSR24(รญ)(ม) ตรง | SR 24 | 2025-05-28 | 2024-01-01 | 2958465 | 2024-01-01 | 2958465 | 0.18 | 0.21 | 0.45 | 0.012 | 0.009 | 10 | 0.497 | 37 | 9.04 | 8.96 | 0.08 | 11 | 0 | 0
ผ่านทั้งหมด | ผ่าน | ผ่าน |  |  | 890000000859 | 0010 | 1 | 2180522 | RBM1S240601000 | เหล็กเส้นกลม 6มมx10มSR24(รญ)(ม) ตรง | SR 24 | 2025-05-28 | 2024-01-01 | 2958465 | 2024-01-01 | 2958465 | 0.15 | 0.14 | 0.38 | 0.016 | 0.024 | 10 | 0.217 | 35 | 5.98 | 5.82 | 0.16 | 11 | 0 | 0
ผ่านทั้งหมด | ผ่าน | ผ่าน |  |  | 890000000859 | 0010 | 2 | 2180524 | RBM1S240601000 | เหล็กเส้นกลม 6มมx10มSR24(รญ)(ม) ตรง | SR 24 | 2025-05-28 | 2024-01-01 | 2958465 | 2024-01-01 | 2958465 | 0.14 | 0.14 | 0.39 | 0.016 | 0.023 | 10 | 0.216 | 34 | 5.95 | 5.82 | 0.13 | 11 | 0 | 0
ผ่านทั้งหมด | ผ่าน | ผ่าน |  |  | 890000000862 | 0010 | 1 | 2180523 | RBM1S240601000 | เหล็กเส้นกลม 6มมx10มSR24(รญ)(ม) ตรง | SR 24 | 2025-05-28 | 2024-01-01 | 2958465 | 2024-01-01 | 2958465 | 0.16 | 0.20 | 0.69 | 0.035 | 0.008 | 10 | 0.215 | 33 | 5.89 | 5.74 | 0.15 | 11 | 0 | 0
ผ่านทั้งหมด | ผ่าน | ผ่าน |  |  | 890000000862 | 0010 | 4 | 2171118 | RBM1S240601000 | เหล็กเส้นกลม 6มมx10มSR24(รญ)(ม) ตรง | SR 24 | 2025-05-28 | 2024-01-01 | 2958465 | 2024-01-01 | 2958465 | 0.15 | 0.22 | 0.68 | 0.044 | 0.007 | 10 | 0.216 | 34 | 5.93 | 5.79 | 0.14 | 11 | 0 | 0
ผ่านทั้งหมด | ผ่าน | ผ่าน |  |  | 890000000865 | 0010 | 1 | 751803C8 | RBM1S240901000 | เหล็กเส้นกลม 9มมx10มSR24(รญ)(ม) ตรง | SR 24 | 2025-05-28 | 2024-01-01 | 2958465 | 2024-01-01 | 2958465 | 0.17 | 0.23 | 0.44 | 0.012 | 0.010 | 10 | 0.498 | 36 | 9.04 | 8.82 | 0.22 | 11 | 0 | 0
ผ่านทั้งหมด | ผ่าน | ผ่าน |  |  | 890000000867 | 0010 | 1 | 751803C4 | RBM1S240901000 | เหล็กเส้นกลม 9มมx10มSR24(รญ)(ม) ตรง | SR 24 | 2025-05-29 | 2024-01-01 | 2958465 | 2024-01-01 | 2958465 | 0.18 | 0.23 | 0.47 | 0.013 | 0.010 | 10 | 0.494 | 35 | 9.10 | 8.82 | 0.28 | 11 | 0 | 0
ผ่านทั้งหมด | ผ่าน | ผ่าน |  |  | 890000000868 | 0010 | 1 | 750803BX | RBM1S240901000 | เหล็กเส้นกลม 9มมx10มSR24(รญ)(ม) ตรง | SR 24 | 2025-05-29 | 2024-01-01 | 2958465 | 2024-01-01 | 2958465 | 0.19 | 0.20 | 0.45 | 0.012 | 0.006 | 10 | 0.499 | 37 | 9.06 | 8.86 | 0.20 | 11 | 0 | 0
ผ่านทั้งหมด | ผ่าน | ผ่าน |  |  | 890000000871 | 0010 | 1 | 751803C1 | RBM1S240901000 | เหล็กเส้นกลม 9มมx10มSR24(รญ)(ม) ตรง | SR24 | 2025-05-29 | 2024-01-01 | 2958465 | 2024-01-01 | 2958465 | 0.18 | 0.21 | 0.45 | 0.012 | 0.009 | 10 | 0.497 | 37 | 9.04 | 8.96 | 0.08 | 11 | 0 | 0
ผ่านทั้งหมด | ผ่าน | ผ่าน |  |  | 890000000872 | 0010 | 1 | 2180526 | RBM1S240901000 | เหล็กเส้นกลม 9มมx10มSR24(รญ)(ม) ตรง | SR 24 | 2025-05-29 | 2024-01-01 | 2958465 | 2024-01-01 | 2958465 | 0.17 | 0.23 | 0.44 | 0.012 | 0.010 | 10 | 0.496 | 35 | 9.09 | 8.85 | 0.24 | 11 | 0 | 0
ผ่านทั้งหมด | ผ่าน | ผ่าน |  |  | 890000000875 | 0010 | 1 | 751803C9 | RBM1S240901000 | เหล็กเส้นกลม 9มมx10มSR24(รญ)(ม) ตรง | SR 24 | 2025-05-29 | 2024-01-01 | 2958465 | 2024-01-01 | 2958465 | 0.18 | 0.21 | 0.46 | 0.014 | 0.006 | 10 | 0.495 | 36 | 9.18 | 8.82 | 0.36 | 11 | 0 | 0
ผ่านทั้งหมด | ผ่าน | ผ่าน |  |  | 890000000880 | 0010 | 1 | 75180327 | RBC1S24090 | เหล็กเส้นกลม 9.0มมxSR24 (Bar in Coil) | SR 24 | 2025-05-30 | 2024-01-01 | 2958465 | 2024-01-01 | 2958465 | 0.18 | 0.22 | 0.47 | 0.013 | 0.008 |  | 0.490 | 34 | 9.04 | 8.98 | 0.06 | 10 | 0 | 0
ผ่านทั้งหมด | ผ่าน | ผ่าน |  |  | 890000000885 | 0010 | 2 | 2180528 | RBM1S240901000 | เหล็กเส้นกลม 9มมx10มSR24(รญ)(ม) ตรง | SR 24 | 2025-05-31 | 2024-01-01 | 2958465 | 2024-01-01 | 2958465 | 0.13 | 0.15 | 0.42 | 0.016 | 0.021 | 10 | 0.494 | 34 | 8.97 | 8.94 | 0.02 | 11 | 0 | 0
ผ่านทั้งหมด | ผ่าน | ผ่าน |  |  | 890000000885 | 0010 | 3 | 2185270 | RBM1S240901000 | เหล็กเส้นกลม 9มมx10มSR24(รญ)(ม) ตรง | SR 24 | 2025-05-31 | 2024-01-01 | 2958465 | 2024-01-01 | 2958465 | 0.14 | 0.14 | 0.40 | 0.015 | 0.022 | 10 | 0.492 | 33 | 9.04 | 8.86 | 0.18 | 11 | 0 | 0
ผ่านทั้งหมด | ผ่าน | ผ่าน |  |  | 890000000890 | 0010 | 1 | 2180529 | RBM1S240901000 | เหล็กเส้นกลม 9มมx10มSR24(รญ)(ม) ตรง | SR 24 | 2025-05-31 | 2024-01-01 | 2958465 | 2024-01-01 | 2958465 | 0.17 | 0.19 | 0.63 | 0.007 | 0.006 | 10 | 0.491 | 32 | 9.01 | 8.83 | 0.18 | 11 | 0 | 0
ผ่านทั้งหมด | ผ่าน | ผ่าน |  |  | 890000000910 | 0010 | 1 | 751803CB | RBC1S24060 | เหล็กเส้นกลม 6.0มมxSR24 (Bar in Coil) | SR24 | 2025-06-03 | 2024-01-01 | 2958465 | 2024-01-01 | 2958465 | 0.18 | 0.21 | 0.46 | 0.010 | 0.009 |  | 0.224 | 34 | 6.08 | 5.86 | 0.22 | 10 | 0 | 0
ผ่านทั้งหมด | ผ่าน | ผ่าน |  |  | 890000000917 | 0010 | 1 | 76700347 | RBC1S24090 | เหล็กเส้นกลม 9.0มมxSR24 (Bar in Coil) | SR24 | 2025-06-04 | 2024-01-01 | 2958465 | 2024-01-01 | 2958465 | 0.18 | 0.21 | 0.45 | 0.010 | 0.009 |  | 0.490 | 33 | 9.02 | 8.72 | 0.30 | 10 | 0 | 0
ผ่านทั้งหมด | ผ่าน | ผ่าน |  |  | 890000000918 | 0010 | 1 | 2180531 | RBM1S240601000 | เหล็กเส้นกลม 6มมx10มSR24(รญ)(ม) ตรง | SR24 | 2025-06-04 | 2024-01-01 | 2958465 | 2024-01-01 | 2958465 | 0.18 | 0.21 | 0.45 | 0.012 | 0.009 | 10 | 0.219 | 36 | 6.01 | 5.74 | 0.27 | 11 | 0 | 0
ผ่านทั้งหมด | ผ่าน | ผ่าน |  |  | 890000000918 | 0010 | 2 | 2180530 | RBM1S240601000 | เหล็กเส้นกลม 6มมx10มSR24(รญ)(ม) ตรง | SR24 | 2025-06-04 | 2024-01-01 | 2958465 | 2024-01-01 | 2958465 | 0.17 | 0.23 | 0.47 | 0.020 | 0.011 | 10 | 0.221 | 35 | 6.04 | 5.74 | 0.30 | 11 | 0 | 0
ผ่านทั้งหมด | ผ่าน | ผ่าน |  |  | 890000000918 | 0010 | 3 | 2180528 | RBM1S240601000 | เหล็กเส้นกลม 6มมx10มSR24(รญ)(ม) ตรง | SR24 | 2025-06-04 | 2024-01-01 | 2958465 | 2024-01-01 | 2958465 | 0.18 | 0.21 | 0.47 | 0.007 | 0.010 | 10 | 0.219 | 36 | 5.99 | 5.70 | 0.29 | 11 | 0 | 0
ผ่านทั้งหมด | ผ่าน | ผ่าน |  |  | 890000000918 | 0010 | 4 | 2180602 | RBM1S240601000 | เหล็กเส้นกลม 6มมx10มSR24(รญ)(ม) ตรง | SR24 | 2025-06-04 | 2024-01-01 | 2958465 | 2024-01-01 | 2958465 | 0.18 | 0.23 | 0.47 | 0.013 | 0.010 | 10 | 0.220 | 35 | 6.06 | 5.82 | 0.24 | 11 | 0 | 0
ผ่านทั้งหมด | ผ่าน | ผ่าน |  |  | 890000000918 | 0010 | 5 | 2180603 | RBM1S240601000 | เหล็กเส้นกลม 6มมx10มSR24(รญ)(ม) ตรง | SR24 | 2025-06-04 | 2024-01-01 | 2958465 | 2024-01-01 | 2958465 | 0.18 | 0.22 | 0.46 | 0.013 | 0.009 | 10 | 0.218 | 38 | 6.01 | 5.78 | 0.23 | 11 | 0 | 0
ผ่านทั้งหมด | ผ่าน | ผ่าน |  |  | 890000000918 | 0010 | 6 | 72805300 | RBM1S240601000 | เหล็กเส้นกลม 6มมx10มSR24(รญ)(ม) ตรง | SR24 | 2025-06-04 | 2024-01-01 | 2958465 | 2024-01-01 | 2958465 | 0.19 | 0.20 | 0.45 | 0.012 | 0.006 | 10 | 0.220 | 38 | 6.05 | 5.79 | 0.26 | 11 | 0 | 0
ผ่านทั้งหมด | ผ่าน | ผ่าน |  |  | 890000000918 | 0010 | 7 | 72806030 | RBM1S240601000 | เหล็กเส้นกลม 6มมx10มSR24(รญ)(ม) ตรง | SR24 | 2025-06-04 | 2024-01-01 | 2958465 | 2024-01-01 | 2958465 | 0.17 | 0.23 | 0.44 | 0.012 | 0.010 | 10 | 0.216 | 38 | 6.00 | 5.77 | 0.23 | 11 | 0 | 0
ผ่านทั้งหมด | ผ่าน | ผ่าน |  |  | 890000000921 | 0010 | 1 | 71805220 | RBM1S240901000 | เหล็กเส้นกลม 9มมx10มSR24(รญ)(ม) ตรง | SR24 | 2025-06-04 | 2024-01-01 | 2958465 | 2024-01-01 | 2958465 | 0.15 | 0.13 | 0.38 | 0.012 | 0.020 | 10 | 0.489 | 39 | 9.08 | 8.71 | 0.37 | 11 | 0 | 0
ผ่านทั้งหมด | ผ่าน | ผ่าน |  |  | 890000000922 | 0010 | 1 | 72806020 | RBM1S240601000 | เหล็กเส้นกลม 6มมx10มSR24(รญ)(ม) ตรง | SR24 | 2025-06-04 | 2024-01-01 | 2958465 | 2024-01-01 | 2958465 | 0.14 | 0.14 | 0.40 | 0.015 | 0.022 | 10 | 0.216 | 38 | 6.00 | 5.77 | 0.23 | 11 | 0 | 0
ผ่านทั้งหมด | ผ่าน | ผ่าน |  |  | 890000000927 | 0010 | 1 | 2180531 | RBM1S240901000 | เหล็กเส้นกลม 9มมx10มSR24(รญ)(ม) ตรง | SR24 | 2025-06-06 | 2024-01-01 | 2958465 | 2024-01-01 | 2958465 | 0.17 | 0.23 | 0.44 | 0.012 | 0.010 | 10 | 0.495 | 36 | 9.06 | 8.80 | 0.26 | 11 | 0 | 0
ผ่านทั้งหมด | ผ่าน | ผ่าน |  |  | 890000000927 | 0010 | 2 | 2180530 | RBM1S240901000 | เหล็กเส้นกลม 9มมx10มSR24(รญ)(ม) ตรง | SR24 | 2025-06-06 | 2024-01-01 | 2958465 | 2024-01-01 | 2958465 | 0.18 | 0.22 | 0.47 | 0.015 | 0.008 | 10 | 0.494 | 35 | 9.10 | 8.82 | 0.28 | 11 | 0 | 0
ผ่านทั้งหมด | ผ่าน | ผ่าน |  |  | 890000000927 | 0010 | 3 | 2180603 | RBM1S240901000 | เหล็กเส้นกลม 9มมx10มSR24(รญ)(ม) ตรง | SR24 | 2025-06-06 | 2024-01-01 | 2958465 | 2024-01-01 | 2958465 | 0.18 | 0.23 | 0.48 | 0.008 | 0.007 | 10 | 0.496 | 35 | 9.09 | 8.85 | 0.24 | 11 | 0 | 0
ผ่านทั้งหมด | ผ่าน | ผ่าน |  |  | 890000000927 | 0010 | 4 | 2180602 | RBM1S240901000 | เหล็กเส้นกลม 9มมx10มSR24(รญ)(ม) ตรง | SR24 | 2025-06-06 | 2024-01-01 | 2958465 | 2024-01-01 | 2958465 | 0.18 | 0.21 | 0.46 | 0.014 | 0.006 | 10 | 0.499 | 37 | 9.06 | 8.86 | 0.20 | 11 | 0 | 0
ผ่านทั้งหมด | ผ่าน | ผ่าน |  |  | 890000000928 | 0010 | 1 | 75180333 | RBC1S24090 | เหล็กเส้นกลม 9.0มมxSR24 (Bar in Coil) | SR24 | 2025-06-06 | 2024-01-01 | 2958465 | 2024-01-01 | 2958465 | 0.18 | 0.22 | 0.47 | 0.007 | 0.009 |  | 0.489 | 35.0 | 9.04 | 8.74 | 0.30 | 10 | 0 | 0
ผ่านทั้งหมด | ผ่าน | ผ่าน |  |  | 890000000929 | 0010 | 1 | 2180604 | RBM1S240901000 | เหล็กเส้นกลม 9มมx10มSR24(รญ)(ม) ตรง | SR24 | 2025-06-06 | 2024-01-01 | 2958465 | 2024-01-01 | 2958465 | 0.18 | 0.21 | 0.45 | 0.012 | 0.009 | 10 | 0.498 | 35 | 9.05 | 8.96 | 0.09 | 11 | 0 | 0
ผ่านทั้งหมด | ผ่าน | ผ่าน |  |  | 890000000930 | 0010 | 1 | 75180330 | RBC1S24090 | เหล็กเส้นกลม 9.0มมxSR24 (Bar in Coil) | SR24 | 2025-06-06 | 2024-01-01 | 2958465 | 2024-01-01 | 2958465 | 0.17 | 0.22 | 0.47 | 0.009 | 0.010 |  | 0.493 | 32.0 | 9.03 | 8.83 | 0.20 | 10 | 0 | 0
ผ่านทั้งหมด | ผ่าน | ผ่าน |  |  | 890000000933 | 0010 | 1 | 75180349 | RBC1S24090 | เหล็กเส้นกลม 9.0มมxSR24 (Bar in Coil) | SR24 | 2025-06-07 | 2024-01-01 | 2958465 | 2024-01-01 | 2958465 | 0.18 | 0.22 | 0.45 | 0.017 | 0.010 |  | 0.491 | 34.0 | 9.02 | 8.80 | 0.22 | 10 | 0 | 0
ผ่านทั้งหมด | ผ่าน | ผ่าน |  |  | 890000000934 | 0010 | 1 | 72806040 | RBM1S240601000 | เหล็กเส้นกลม 6มมx10มSR24(รญ)(ม) ตรง | SR24 | 2025-06-07 | 2024-01-01 | 2958465 | 2024-01-01 | 2958465 | 0.18 | 0.23 | 0.46 | 0.013 | 0.014 | 10.00 | 0.219 | 29 | 6.07 | 5.82 | 0.25 | 11 | 0 | 0
ผ่านทั้งหมด | ผ่าน | ผ่าน |  |  | 890000000937 | 0010 | 1 | 751803CO | RBM1S240901000 | เหล็กเส้นกลม 9มมx10มSR24(รญ)(ม) ตรง | SR24 | 2025-06-09 | 2024-01-01 | 2958465 | 2024-01-01 | 2958465 | 0.18 | 0.19 | 0.43 | 0.014 | 0.010 | 10.0 | 0.498 | 36.0 | 9.12 | 8.97 | 0.15 | 11 | 0 | 0
ผ่านทั้งหมด | ผ่าน | ผ่าน |  |  | 890000000941 | 0010 | 1 | 2180515 | RBM1S240601000 | เหล็กเส้นกลม 6มมx10มSR24(รญ)(ม) ตรง | SR24 | 2025-06-09 | 2024-01-01 | 2958465 | 2024-01-01 | 2958465 | 0.18 | 0.22 | 0.47 | 0.015 | 0.008 | 10.00 | 0.219 | 36 | 6.01 | 5.74 | 0.27 | 11 | 0 | 0
ผ่านทั้งหมด | ผ่าน | ผ่าน |  |  | 890000000945 | 0010 | 1 | 2180604 | RBM1S240601000 | เหล็กเส้นกลม 6มมx10มSR24(รญ)(ม) ตรง | SR24 | 2025-06-10 | 2024-01-01 | 2958465 | 2024-01-01 | 2958465 | 0.18 | 0.23 | 0.48 | 0.012 | 0.018 | 10 | 0.220 | 38 | 6.05 | 5.79 | 0.26 | 11 | 0 | 0
ผ่านทั้งหมด | ผ่าน | ผ่าน |  |  | 890000000950 | 0010 | 1 | 72804170 | RBM1S240601000 | เหล็กเส้นกลม 6มมx10มSR24(รญ)(ม) ตรง | SR24 | 2025-06-10 | 2024-01-01 | 2958465 | 2024-01-01 | 2958465 | 0.19 | 0.20 | 0.44 | 0.011 | 0.006 | 10 | 0.218 | 31 | 5.84 | 5.72 | 0.12 | 11 | 0 | 0
ผ่านทั้งหมด | ผ่าน | ผ่าน |  |  | 890000000950 | 0010 | 2 | 72805280 | RBM1S240601000 | เหล็กเส้นกลม 6มมx10มSR24(รญ)(ม) ตรง | SR24 | 2025-06-10 | 2024-01-01 | 2958465 | 2024-01-01 | 2958465 | 0.18 | 0.21 | 0.45 | 0.015 | 0.008 | 10 | 0.213 | 31 | 5.89 | 5.75 | 0.14 | 11 | 0 | 0
ผ่านทั้งหมด | ผ่าน | ผ่าน |  |  | 890000000950 | 0010 | 4 | 72805290 | RBM1S240601000 | เหล็กเส้นกลม 6มมx10มSR24(รญ)(ม) ตรง | SR24 | 2025-06-10 | 2024-01-01 | 2958465 | 2024-01-01 | 2958465 | 0.19 | 0.22 | 0.45 | 0.021 | 0.022 | 10 | 0.218 | 38 | 6.01 | 5.78 | 0.23 | 11 | 0 | 0
ผ่านทั้งหมด | ผ่าน | ผ่าน |  |  | 890000000950 | 0010 | 5 | 72805270 | RBM1S240601000 | เหล็กเส้นกลม 6มมx10มSR24(รญ)(ม) ตรง | SR24 | 2025-06-10 | 2024-01-01 | 2958465 | 2024-01-01 | 2958465 | 0.18 | 0.23 | 0.48 | 0.012 | 0.018 | 10 | 0.220 | 38 | 6.05 | 5.79 | 0.26 | 11 | 0 | 0
ผ่านทั้งหมด | ผ่าน | ผ่าน |  |  | 890000000952 | 0010 | 1 | 72805220 | RBM1S240601000 | เหล็กเส้นกลม 6มมx10มSR24(รญ)(ม) ตรง | SR24 | 2025-06-11 | 2024-01-01 | 2958465 | 2024-01-01 | 2958465 | 0.18 | 0.23 | 0.48 | 0.008 | 0.007 | 10.00 | 0.221 | 35 | 6.04 | 5.74 | 0.30 | 11 | 0 | 0
ผ่านทั้งหมด | ผ่าน | ผ่าน |  |  | 890000000963 | 0010 | 1 | 72805080 | RBM1S240601000 | เหล็กเส้นกลม 6มมx10มSR24(รญ)(ม) ตรง | SR 24 | 2025-06-14 | 2024-01-01 | 2958465 | 2024-01-01 | 2958465 | 0.17 | 0.23 | 0.44 | 0.012 | 0.010 | 10 | 0.220 | 35 | 6.11 | 5.82 | 0.29 | 11 | 0 | 0
ผ่านทั้งหมด | ผ่าน | ผ่าน |  |  | 890000000963 | 0010 | 2 | 72805120 | RBM1S240601000 | เหล็กเส้นกลม 6มมx10มSR24(รญ)(ม) ตรง | SR 24 | 2025-06-14 | 2024-01-01 | 2958465 | 2024-01-01 | 2958465 | 0.18 | 0.22 | 0.47 | 0.015 | 0.008 | 10 | 0.218 | 35 | 6.12 | 5.83 | 0.29 | 11 | 0 | 0
ผ่านทั้งหมด | ผ่าน | ผ่าน |  |  | 890000000964 | 0010 | 1 | 751803AU | RBC1S24060 | เหล็กเส้นกลม 6.0มมxSR24 (Bar in Coil) | SR 24 | 2025-06-14 | 2024-01-01 | 2958465 | 2024-01-01 | 2958465 | 0.19 | 0.20 | 0.46 | 0.015 | 0.006 |  | 0.221 | 37 | 6.20 | 5.80 | 0.40 | 10 | 0 | 0
ผ่านทั้งหมด | ผ่าน | ผ่าน |  |  | 890000000965 | 0010 | 1 | 75180326 | RBC1S24090 | เหล็กเส้นกลม 9.0มมxSR24 (Bar in Coil) | SR 24 | 2025-06-14 | 2024-01-01 | 2958465 | 2024-01-01 | 2958465 | 0.18 | 0.21 | 0.45 | 0.015 | 0.008 |  | 0.493 | 31 | 9.04 | 8.82 | 0.22 | 10 | 0 | 0
ผ่านทั้งหมด | ผ่าน | ผ่าน |  |  | 890000000965 | 0010 | 3 | 75180326 | RBC1S24090 | เหล็กเส้นกลม 9.0มมxSR24 (Bar in Coil) | SR 24 | 2025-06-14 | 2024-01-01 | 2958465 | 2024-01-01 | 2958465 | 0.19 | 0.22 | 0.45 | 0.021 | 0.022 |  | 0.492 | 38 | 9.14 | 8.81 | 0.33 | 10 | 0 | 0
ผ่านทั้งหมด | ผ่าน | ผ่าน |  |  | 890000000965 | 0010 | 4 | 75180353 | RBC1S24090 | เหล็กเส้นกลม 9.0มมxSR24 (Bar in Coil) | SR 24 | 2025-06-14 | 2024-01-01 | 2958465 | 2024-01-01 | 2958465 | 0.18 | 0.23 | 0.48 | 0.012 | 0.018 |  | 0.494 | 34 | 9.16 | 8.80 | 0.36 | 10 | 0 | 0
ผ่านทั้งหมด | ผ่าน | ผ่าน |  |  | 890000000966 | 0010 | 1 | 2180610 | RBM1S240901000 | เหล็กเส้นกลม 9มมx10มSR24(รญ)(ม) ตรง | SR24 | 2025-06-16 | 2024-01-01 | 2958465 | 2024-01-01 | 2958465 | 0.19 | 0.20 | 0.45 | 0.012 | 0.006 | 10 | 0.493 | 31 | 9.04 | 8.82 | 0.22 | 11 | 0 | 0
ผ่านทั้งหมด | ผ่าน | ผ่าน |  |  | 890000000966 | 0010 | 2 | 2180611 | RBM1S240901000 | เหล็กเส้นกลม 9มมx10มSR24(รญ)(ม) ตรง | SR24 | 2025-06-16 | 2024-01-01 | 2958465 | 2024-01-01 | 2958465 | 0.17 | 0.23 | 0.44 | 0.012 | 0.010 | 10 | 0.496 | 33 | 9.05 | 8.74 | 0.31 | 11 | 0 | 0
ผ่านทั้งหมด | ผ่าน | ผ่าน |  |  | 890000000966 | 0010 | 3 | 2180612 | RBM1S240901000 | เหล็กเส้นกลม 9มมx10มSR24(รญ)(ม) ตรง | SR24 | 2025-06-16 | 2024-01-01 | 2958465 | 2024-01-01 | 2958465 | 0.17 | 0.23 | 0.44 | 0.012 | 0.010 | 10 | 0.492 | 38 | 9.14 | 8.81 | 0.33 | 11 | 0 | 0
ผ่านทั้งหมด | ผ่าน | ผ่าน |  |  | 890000000966 | 0010 | 4 | 2180613 | RBM1S240901000 | เหล็กเส้นกลม 9มมx10มSR24(รญ)(ม) ตรง | SR24 | 2025-06-16 | 2024-01-01 | 2958465 | 2024-01-01 | 2958465 | 0.18 | 0.22 | 0.47 | 0.015 | 0.008 | 10 | 0.494 | 34 | 9.16 | 8.80 | 0.36 | 11 | 0 | 0
ผ่านทั้งหมด | ผ่าน | ผ่าน |  |  | 890000000969 | 0010 | 1 | 72805050 | RBM1S240601000 | เหล็กเส้นกลม 6มมx10มSR24(รญ)(ม) ตรง | SR24 | 2025-06-16 | 2024-01-01 | 2958465 | 2024-01-01 | 2958465 | 0.18 | 0.23 | 0.48 | 0.012 | 0.018 | 10 | 0.219 | 29 | 6.07 | 5.82 | 0.25 | 11 | 0 | 0
ผ่านทั้งหมด | ผ่าน | ผ่าน |  |  | 890000000971 | 0010 | 1 | 2180610 | RBM1S240601000 | เหล็กเส้นกลม 6มมx10มSR24(รญ)(ม) ตรง | SR24 | 2025-06-16 | 2024-01-01 | 2958465 | 2024-01-01 | 2958465 | 0.18 | 0.19 | 0.43 | 0.014 | 0.010 | 10 | 0.220 | 38 | 6.05 | 5.79 | 0.26 | 11 | 0 | 0
ผ่านทั้งหมด | ผ่าน | ผ่าน |  |  | 890000000975 | 0010 | 1 | 751803AT | RBC1S24060 | เหล็กเส้นกลม 6.0มมxSR24 (Bar in Coil) | SR24 | 2025-06-17 | 2024-01-01 | 2958465 | 2024-01-01 | 2958465 | 0.19 | 0.21 | 0.43 | 0.015 | 0.009 |  | 0.220 | 36.0 | 6.20 | 5.86 | 0.34 | 10 | 0 | 0
ผ่านทั้งหมด | ผ่าน | ผ่าน |  |  | 890000000981 | 0010 | 1 | 2180614 | RBM1S240901000 | เหล็กเส้นกลม 9มมx10มSR24(รญ)(ม) ตรง | SR24 | 2025-06-19 | 2024-01-01 | 2958465 | 2024-01-01 | 2958465 | 0.18 | 0.22 | 0.47 | 0.015 | 0.008 | 10 | 0.493 | 31 | 9.04 | 8.82 | 0.22 | 11 | 0 | 0
ผ่านทั้งหมด | ผ่าน | ผ่าน |  |  | 890000000981 | 0010 | 2 | 2180616 | RBM1S240901000 | เหล็กเส้นกลม 9มมx10มSR24(รญ)(ม) ตรง | SR24 | 2025-06-19 | 2024-01-01 | 2958465 | 2024-01-01 | 2958465 | 0.18 | 0.23 | 0.48 | 0.008 | 0.007 | 10 | 0.496 | 33 | 9.05 | 8.74 | 0.31 | 11 | 0 | 0
ผ่านทั้งหมด | ผ่าน | ผ่าน |  |  | 890000000981 | 0010 | 3 | 2180617 | RBM1S240901000 | เหล็กเส้นกลม 9มมx10มSR24(รญ)(ม) ตรง | SR24 | 2025-06-19 | 2024-01-01 | 2958465 | 2024-01-01 | 2958465 | 0.18 | 0.21 | 0.46 | 0.014 | 0.006 | 10 | 0.492 | 38 | 9.14 | 8.81 | 0.33 | 11 | 0 | 0
ผ่านทั้งหมด | ผ่าน | ผ่าน |  |  | 890000000983 | 0010 | 1 | 75180348 | RBC1S24090 | เหล็กเส้นกลม 9.0มมxSR24 (Bar in Coil) | SR24 | 2025-06-19 | 2024-01-01 | 2958465 | 2024-01-01 | 2958465 | 0.18 | 0.21 | 0.67 | 0.006 | 0.018 |  | 0.492 | 35 | 8.98 | 8.93 | 0.05 | 10 | 0 | 0
ผ่านทั้งหมด | ผ่าน | ผ่าน |  |  | 890000000983 | 0010 | 2 | 75180350 | RBC1S24090 | เหล็กเส้นกลม 9.0มมxSR24 (Bar in Coil) | SR24 | 2025-06-19 | 2024-01-01 | 2958465 | 2024-01-01 | 2958465 | 0.17 | 0.20 | 0.61 | 0.007 | 0.027 |  | 0.494 | 34 | 8.97 | 8.94 | 0.02 | 10 | 0 | 0
ผ่านทั้งหมด | ผ่าน | ผ่าน |  |  | 890000000988 | 0010 | 1 | 751803AS | RBC1S24060 | เหล็กเส้นกลม 6.0มมxSR24 (Bar in Coil) | SR24 | 2025-06-20 | 2024-01-01 | 2958465 | 2024-01-01 | 2958465 | 0.19 | 0.20 | 0.45 | 0.012 | 0.006 |  | 0.221 | 35 | 6.21 | 5.94 | 0.27 | 10 | 0 | 0
ผ่านทั้งหมด | ผ่าน | ผ่าน |  |  | 890000000989 | 0010 | 1 | 76602439 | RBC1S24060 | เหล็กเส้นกลม 6.0มมxSR24 (Bar in Coil) | SR24 | 2025-06-20 | 2024-01-01 | 2958465 | 2024-01-01 | 2958465 | 0.15 | 0.13 | 0.38 | 0.012 | 0.020 |  | 0.217 | 38 | 6.23 | 5.84 | 0.39 | 10 | 0 | 0
ผ่านทั้งหมด | ผ่าน | ผ่าน |  |  | 890000000992 | 0010 | 1 | 76602428 | RBC1S24060 | เหล็กเส้นกลม 6.0มมxSR24 (Bar in Coil) | SR24 | 2025-06-20 | 2024-01-01 | 2958465 | 2024-01-01 | 2958465 | 0.14 | 0.15 | 0.39 | 0.016 | 0.023 |  | 0.219 | 35 | 6.07 | 5.81 | 0.26 | 10 | 0 | 0
ผ่านทั้งหมด | ผ่าน | ผ่าน |  |  | 890000000993 | 0010 | 3 | 2180618 | RBM1S240901000 | เหล็กเส้นกลม 9มมx10มSR24(รญ)(ม) ตรง | SR24 | 2025-06-20 | 2024-01-01 | 2958465 | 2024-01-01 | 2958465 | 0.19 | 0.22 | 0.47 | 0.010 | 0.008 | 10 | 0.492 | 38 | 9.14 | 8.81 | 0.33 | 11 | 0 | 0
ผ่านทั้งหมด | ผ่าน | ผ่าน |  |  | 890000000993 | 0010 | 4 | 2180619 | RBM1S240901000 | เหล็กเส้นกลม 9มมx10มSR24(รญ)(ม) ตรง | SR24 | 2025-06-20 | 2024-01-01 | 2958465 | 2024-01-01 | 2958465 | 0.17 | 0.22 | 0.47 | 0.011 | 0.011 | 10 | 0.494 | 34 | 9.16 | 8.80 | 0.36 | 11 | 0 | 0
ผ่านทั้งหมด | ผ่าน | ผ่าน |  |  | 890000001002 | 0010 | 1 | 76602418 | RBC1S24060 | เหล็กเส้นกลม 6.0มมxSR24 (Bar in Coil) | SR24 | 2025-06-21 | 2024-01-01 | 2958465 | 2024-01-01 | 2958465 | 0.14 | 0.15 | 0.41 | 0.016 | 0.022 |  | 0.221 | 39 | 6.30 | 5.85 | 0.45 | 10 | 0 | 0
ผ่านทั้งหมด | ผ่าน | ผ่าน |  |  | 890000001010 | 0010 | 1 | 2180617 | RBM1S240601000 | เหล็กเส้นกลม 6มมx10มSR24(รญ)(ม) ตรง | SR24 | 2025-06-23 | 2024-01-01 | 2958465 | 2024-01-01 | 2958465 | 0.18 | 0.23 | 0.47 | 0.013 | 0.010 | 10 | 0.219 | 28 | 6.05 | 5.84 | 0.21 | 11 | 0 | 0
ผ่านทั้งหมด | ผ่าน | ผ่าน |  |  | 890000001011 | 0010 | 1 | 73480669 | RBM1S240901000 | เหล็กเส้นกลม 9มมx10มSR24(รญ)(ม) ตรง | SR24 | 2025-06-23 | 2024-01-01 | 2958465 | 2024-01-01 | 2958465 | 0.17 | 0.23 | 0.47 | 0.020 | 0.011 | 10 | 0.498 | 36 | 9.04 | 8.82 | 0.22 | 11 | 0 | 0
ผ่านทั้งหมด | ผ่าน | ผ่าน |  |  | 890000001016 | 0010 | 1 | 73480670 | RBM1S240901000 | เหล็กเส้นกลม 9มมx10มSR24(รญ)(ม) ตรง | SR24 | 2025-06-23 | 2024-01-01 | 2958465 | 2024-01-01 | 2958465 | 0.18 | 0.21 | 0.45 | 0.012 | 0.009 | 10.0 | 0.490 | 37.0 | 8.92 | 8.65 | 0.25 | 11 | 0 | 0
ผ่านทั้งหมด | ผ่าน | ผ่าน |  |  | 890000001018 | 0010 | 1 | 73480671 | RBM1S240901000 | เหล็กเส้นกลม 9มมx10มSR24(รญ)(ม) ตรง | SR24 | 2025-06-23 | 2024-01-01 | 2958465 | 2024-01-01 | 2958465 | 0.18 | 0.23 | 0.47 | 0.011 | 0.007 | 10.0 | 0.487 | 36.0 | 9.04 | 8.86 | 0.25 | 11 | 0 | 0
ผ่านทั้งหมด | ผ่าน | ผ่าน |  |  | 890000001021 | 0010 | 2 | 76602449 | RBC1S24060 | เหล็กเส้นกลม 6.0มมxSR24 (Bar in Coil) | SR24 | 2025-06-23 | 2024-01-01 | 2958465 | 2024-01-01 | 2958465 | 0.13 | 0.13 | 0.42 | 0.011 | 0.028 |  | 0.220 | 36 | 6.19 | 5.94 | 0.25 | 10 | 0 | 0
ผ่านทั้งหมด | ผ่าน | ผ่าน |  |  | 890000001023 | 0010 | 1 | 2180616 | RBM1S240601000 | เหล็กเส้นกลม 6มมx10มSR24(รญ)(ม) ตรง | SR24 | 2025-06-24 | 2024-01-01 | 2958465 | 2024-01-01 | 2958465 | 0.18 | 0.22 | 0.47 | 0.015 | 0.008 | 10 | 0.219 | 28 | 6.05 | 5.84 | 0.21 | 11 | 0 | 0
ผ่านทั้งหมด | ผ่าน | ผ่าน |  |  | 890000001024 | 0010 | 1 | 76602417 | RBC1S24060 | เหล็กเส้นกลม 6.0มมxSR24 (Bar in Coil) | SR24 | 2025-06-24 | 2024-01-01 | 2958465 | 2024-01-01 | 2958465 | 0.13 | 0.15 | 0.42 | 0.016 | 0.021 |  | 0.217 | 39 | 6.22 | 5.86 | 0.36 | 10 | 0 | 0
ผ่านทั้งหมด | ผ่าน | ผ่าน |  |  | 890000001025 | 0010 | 1 | 2180621 | RBM1S240601000 | เหล็กเส้นกลม 6มมx10มSR24(รญ)(ม) ตรง | SR24 | 2025-06-24 | 2024-01-01 | 2958465 | 2024-01-01 | 2958465 | 0.18 | 0.22 | 0.47 | 0.012 | 0.009 | 10 | 0.219 | 28 | 6.05 | 5.84 | 0.21 | 11 | 0 | 0
ผ่านทั้งหมด | ผ่าน | ผ่าน |  |  | 890000001025 | 0010 | 2 | 2180623 | RBM1S240601000 | เหล็กเส้นกลม 6มมx10มSR24(รญ)(ม) ตรง | SR24 | 2025-06-24 | 2024-01-01 | 2958465 | 2024-01-01 | 2958465 | 0.19 | 0.22 | 0.46 | 0.016 | 0.010 | 10 | 0.214 | 31 | 5.92 | 5.71 | 0.21 | 11 | 0 | 0
ผ่านทั้งหมด | ผ่าน | ผ่าน |  |  | 890000001030 | 0010 | 2 | 76602362 | RBC1S24060 | เหล็กเส้นกลม 6.0มมxSR24 (Bar in Coil) | SR24 | 2025-06-26 | 2024-01-01 | 2958465 | 2024-01-01 | 2958465 | 0.15 | 0.15 | 0.45 | 0.009 | 0.022 |  | 0.219 | 38 | 6.21 | 5.85 | 0.36 | 10 | 0 | 0
ผ่านทั้งหมด | ผ่าน | ผ่าน |  |  | 890000001044 | 0010 | 1 | 2180626 | RBM1S240601000 | เหล็กเส้นกลม 6มมx10มSR24(รญ)(ม) ตรง | SR24 | 2025-06-30 | 2024-01-01 | 2958465 | 2024-01-01 | 2958465 | 0.17 | 0.23 | 0.44 | 0.012 | 0.010 | 10 | 0.219 | 36 | 5.99 | 5.70 | 0.29 | 11 | 0 | 0
ผ่านทั้งหมด | ผ่าน | ผ่าน |  |  | 890000001044 | 0010 | 2 | 2180619 | RBM1S240601000 | เหล็กเส้นกลม 6มมx10มSR24(รญ)(ม) ตรง | SR24 | 2025-06-30 | 2024-01-01 | 2958465 | 2024-01-01 | 2958465 | 0.18 | 0.22 | 0.47 | 0.015 | 0.008 | 10 | 0.220 | 35 | 6.06 | 5.82 | 0.24 | 11 | 0 | 0
ผ่านทั้งหมด | ผ่าน | ผ่าน |  |  | 890000001045 | 0010 | 1 | 2180611 | RBM1S240601000 | เหล็กเส้นกลม 6มมx10มSR24(รญ)(ม) ตรง | SR24 | 2025-06-30 | 2024-01-01 | 2958465 | 2024-01-01 | 2958465 | 0.17 | 0.23 | 0.47 | 0.020 | 0.011 | 10 | 0.219 | 36 | 6.01 | 5.74 | 0.27 | 11 | 0 | 0
ผ่านทั้งหมด | ผ่าน | ผ่าน |  |  | 890000001045 | 0010 | 2 | 2180620 | RBM1S240601000 | เหล็กเส้นกลม 6มมx10มSR24(รญ)(ม) ตรง | SR24 | 2025-06-30 | 2024-01-01 | 2958465 | 2024-01-01 | 2958465 | 0.18 | 0.21 | 0.47 | 0.007 | 0.010 | 10 | 0.221 | 35 | 6.04 | 5.74 | 0.30 | 11 | 0 | 0
ผ่านทั้งหมด | ผ่าน | ผ่าน |  |  | 890000001046 | 0010 | 1 | 2180627 | RBM1S240601000 | เหล็กเส้นกลม 6มมx10มSR24(รญ)(ม) ตรง | SR24 | 2025-06-30 | 2024-01-01 | 2958465 | 2024-01-01 | 2958465 | 0.19 | 0.20 | 0.44 | 0.011 | 0.006 | 10 | 0.220 | 38 | 6.05 | 5.79 | 0.26 | 11 | 0 | 0
ผ่านทั้งหมด | ผ่าน | ผ่าน |  |  | 890000001087 | 0010 | 1 | 71805210 | RBM1S240901000 | เหล็กเส้นกลม 9มมx10มSR24(รญ)(ม) ตรง | SR24 | 2025-07-03 | 2024-01-01 | 2958465 | 2024-01-01 | 2958465 | 0.18 | 0.19 | 0.43 | 0.014 | 0.010 | 10 | 0.489 | 32 | 9.08 | 8.84 | 0.24 | 11 | 0 | 0
ผ่านทั้งหมด | ผ่าน | ผ่าน |  |  | 890000001087 | 0010 | 2 | 71805230 | RBM1S240901000 | เหล็กเส้นกลม 9มมx10มSR24(รญ)(ม) ตรง | SR24 | 2025-07-03 | 2024-01-01 | 2958465 | 2024-01-01 | 2958465 | 0.18 | 0.21 | 0.45 | 0.012 | 0.009 | 10 | 0.493 | 31 | 9.04 | 8.82 | 0.22 | 11 | 0 | 0
ผ่านทั้งหมด | ผ่าน | ผ่าน |  |  | 890000001103 | 0010 | 1 | 2180703 | RBM1S240601000 | เหล็กเส้นกลม 6มมx10มSR24(รญ)(ม) ตรง | SR24 | 2025-07-04 | 2024-01-01 | 2958465 | 2024-01-01 | 2958465 | 0.17 | 0.23 | 0.44 | 0.012 | 0.010 | 10 | 0.221 | 35 | 6.04 | 5.74 | 0.30 | 11 | 0 | 0
ผ่านทั้งหมด | ผ่าน | ผ่าน |  |  | 890000001122 | 0010 | 1 | 2180630 | RBM1S240601000 | เหล็กเส้นกลม 6มมx10มSR24(รญ)(ม) ตรง | SR24 | 2025-07-07 | 2024-01-01 | 2958465 | 2024-01-01 | 2958465 | 0.18 | 0.23 | 0.47 | 0.011 | 0.007 | 10.0 | 0.216 | 35 | 6.19 | 5.75 | 0.44 | 11 | 0 | 0
ผ่านทั้งหมด | ผ่าน | ผ่าน |  |  | 890000001122 | 0010 | 2 | 2180701 | RBM1S240601000 | เหล็กเส้นกลม 6มมx10มSR24(รญ)(ม) ตรง | SR24 | 2025-07-07 | 2024-01-01 | 2958465 | 2024-01-01 | 2958465 | 0.19 | 0.20 | 0.44 | 0.011 | 0.006 | 10.0 | 0.220 | 38 | 6.26 | 5.85 | 0.41 | 11 | 0 | 0
ผ่านทั้งหมด | ผ่าน | ผ่าน |  |  | 890000001122 | 0010 | 3 | 2180628 | RBM1S240601000 | เหล็กเส้นกลม 6มมx10มSR24(รญ)(ม) ตรง | SR24 | 2025-07-07 | 2024-01-01 | 2958465 | 2024-01-01 | 2958465 | 0.18 | 0.21 | 0.45 | 0.015 | 0.008 | 10.0 | 0.219 | 35 | 6.05 | 5.82 | 0.23 | 11 | 0 | 0
ผ่านทั้งหมด | ผ่าน | ผ่าน |  |  | 890000001127 | 0010 | 1 | 2180702 | RBM1S240601000 | เหล็กเส้นกลม 6มมx10มSR24(รญ)(ม) ตรง | SR24 | 2025-07-08 | 2024-01-01 | 2958465 | 2024-01-01 | 2958465 | 0.18 | 0.22 | 0.47 | 0.015 | 0.008 | 10.0 | 0.220 | 36 | 6.16 | 5.77 | 0.39 | 11 | 0 | 0
ผ่านทั้งหมด | ผ่าน | ผ่าน |  |  | 890000001141 | 0010 | 1 | 2180707 | RBM1S240601000 | เหล็กเส้นกลม 6มมx10มSR24(รญ)(ม) ตรง | SR24 | 2025-07-10 | 2024-01-01 | 2958465 | 2024-01-01 | 2958465 | 0.18 | 0.22 | 0.47 | 0.015 | 0.008 | 10 | 0.219 | 29 | 6.07 | 5.82 | 0.25 | 11 | 0 | 0
ผ่านทั้งหมด | ผ่าน | ผ่าน |  |  | 890000001144 | 0010 | 2 | 2180708 | RBM1S240601000 | เหล็กเส้นกลม 6มมx10มSR24(รญ)(ม) ตรง | SR24 | 2025-07-10 | 2024-01-01 | 2958465 | 2024-01-01 | 2958465 | 0.19 | 0.22 | 0.45 | 0.021 | 0.022 | 10 | 0.220 | 35 | 6.06 | 5.82 | 0.24 | 11 | 0 | 0
ผ่านทั้งหมด | ผ่าน | ผ่าน |  |  | 890000001144 | 0010 | 3 | 2180709 | RBM1S240601000 | เหล็กเส้นกลม 6มมx10มSR24(รญ)(ม) ตรง | SR24 | 2025-07-10 | 2024-01-01 | 2958465 | 2024-01-01 | 2958465 | 0.18 | 0.23 | 0.48 | 0.012 | 0.018 | 10 | 0.218 | 38 | 6.01 | 5.78 | 0.23 | 11 | 0 | 0
ผ่านทั้งหมด | ผ่าน | ผ่าน |  |  | 890000001153 | 0010 | 1 | 2180704 | RBM1S240601000 | เหล็กเส้นกลม 6มมx10มSR24(รญ)(ม) ตรง | SR24 | 2025-07-14 | 2024-01-01 | 2958465 | 2024-01-01 | 2958465 | 0.17 | 0.23 | 0.44 | 0.012 | 0.010 | 10.0 | 0.221 | 35 | 6.04 | 5.74 | 0.30 | 11 | 0 | 0
ผ่านทั้งหมด | ผ่าน | ผ่าน |  |  | 890000001153 | 0010 | 2 | 2180711 | RBM1S240601000 | เหล็กเส้นกลม 6มมx10มSR24(รญ)(ม) ตรง | SR24 | 2025-07-14 | 2024-01-01 | 2958465 | 2024-01-01 | 2958465 | 0.18 | 0.22 | 0.47 | 0.015 | 0.008 | 10.0 | 0.219 | 29 | 6.07 | 5.82 | 0.25 | 11 | 0 | 0
ผ่านทั้งหมด | ผ่าน | ผ่าน |  |  | 890000001153 | 0010 | 3 | 2180710 | RBM1S240601000 | เหล็กเส้นกลม 6มมx10มSR24(รญ)(ม) ตรง | SR24 | 2025-07-14 | 2024-01-01 | 2958465 | 2024-01-01 | 2958465 | 0.18 | 0.23 | 0.48 | 0.008 | 0.007 | 10.0 | 0.219 | 28 | 6.05 | 5.84 | 0.21 | 11 | 0 | 0
ผ่านทั้งหมด | ผ่าน | ผ่าน |  |  | 890000001158 | 0010 | 1 | 79807079 | RBM1S240901000 | เหล็กเส้นกลม 9มมx10มSR24(รญ)(ม) ตรง | SR24 | 2025-07-15 | 2024-01-01 | 2958465 | 2024-01-01 | 2958465 | 0.18 | 0.17 | 0.53 | 0.008 | 0.023 | 10.0 | 0.494 | 34.0 | 9.10 | 8.90 | 0.32 | 11 | 0 | 0
ผ่านทั้งหมด | ผ่าน | ผ่าน |  |  | 890000001162 | 0010 | 1 | 2180712 | RBM1S240601000 | เหล็กเส้นกลม 6มมx10มSR24(รญ)(ม) ตรง | SR24 | 2025-07-15 | 2024-01-01 | 2958465 | 2024-01-01 | 2958465 | 0.14 | 0.15 | 0.39 | 0.016 | 0.023 | 10.0 | 0.221 | 42 | 6.28 | 5.85 | 0.43 | 11 | 0 | 0
ผ่านทั้งหมด | ผ่าน | ผ่าน |  |  | 890000001163 | 0010 | 1 | 2180712 | RBM1S240901000 | เหล็กเส้นกลม 9มมx10มSR24(รญ)(ม) ตรง | SR24 | 2025-07-16 | 2024-01-01 | 2958465 | 2024-01-01 | 2958465 | 0.18 | 0.22 | 0.48 | 0.010 | 0.009 | 10.0 | 0.486 | 33.0 | 9.02 | 8.86 | 0.16 | 11 | 0 | 0
ผ่านทั้งหมด | ผ่าน | ผ่าน |  |  | 890000001164 | 0010 | 1 | 2180714 | RBM1S240901000 | เหล็กเส้นกลม 9มมx10มSR24(รญ)(ม) ตรง | SR24 | 2025-07-16 | 2024-01-01 | 2958465 | 2024-01-01 | 2958465 | 0.20 | 0.19 | 0.46 | 0.007 | 0.011 | 10.0 | 0.490 | 35.0 | 8.92 | 8.60 | 0.32 | 11 | 0 | 0
ผ่านทั้งหมด | ผ่าน | ผ่าน |  |  | 890000001168 | 0010 | 1 | 76602357 | RBC1S24060 | เหล็กเส้นกลม 6.0มมxSR24 (Bar in Coil) | SR24 | 2025-07-16 | 2024-01-01 | 2958465 | 2024-01-01 | 2958465 | 0.14 | 0.15 | 0.41 | 0.016 | 0.022 |  | 0.218 | 44 | 6.32 | 5.76 | 0.56 | 10 | 0 | 0
ผ่านทั้งหมด | ผ่าน | ผ่าน |  |  | 890000001168 | 0010 | 2 | 751803C9 | RBC1S24060 | เหล็กเส้นกลม 6.0มมxSR24 (Bar in Coil) | SR24 | 2025-07-16 | 2024-01-01 | 2958465 | 2024-01-01 | 2958465 | 0.14 | 0.14 | 0.40 | 0.015 | 0.022 |  | 0.215 | 35 | 6.15 | 5.73 | 0.42 | 10 | 0 | 0
ผ่านทั้งหมด | ผ่าน | ผ่าน |  |  | 890000001168 | 0010 | 3 | 75180377 | RBC1S24060 | เหล็กเส้นกลม 6.0มมxSR24 (Bar in Coil) | SR24 | 2025-07-16 | 2024-01-01 | 2958465 | 2024-01-01 | 2958465 | 0.19 | 0.23 | 0.47 | 0.011 | 0.010 |  | 0.222 | 34 | 6.15 | 5.92 | 0.23 | 10 | 0 | 0
ผ่านทั้งหมด | ผ่าน | ผ่าน |  |  | 890000001169 | 0010 | 1 | 2180709 | RBM1S240901000 | เหล็กเส้นกลม 9มมx10มSR24(รญ)(ม) ตรง | SR24 | 2025-07-16 | 2024-01-01 | 2958465 | 2024-01-01 | 2958465 | 0.17 | 0.20 | 0.49 | 0.007 | 0.006 | 10.0 | 0.492 | 33.0 | 9.04 | 8.86 | 0.18 | 11 | 0 | 0
ผ่านทั้งหมด | ผ่าน | ผ่าน |  |  | 890000001169 | 0010 | 2 | 2180710 | RBM1S240901000 | เหล็กเส้นกลม 9มมx10มSR24(รญ)(ม) ตรง | SR24 | 2025-07-16 | 2024-01-01 | 2958465 | 2024-01-01 | 2958465 | 0.18 | 0.22 | 0.47 | 0.013 | 0.008 | 10.0 | 0.490 | 34.0 | 9.04 | 8.98 | 0.06 | 11 | 0 | 0
ผ่านทั้งหมด | ผ่าน | ผ่าน |  |  | 890000001170 | 0010 | 1 | 76602360 | RBC1S24060 | เหล็กเส้นกลม 6.0มมxSR24 (Bar in Coil) | SR24 | 2025-07-17 | 2024-01-01 | 2958465 | 2024-01-01 | 2958465 | 0.14 | 0.15 | 0.39 | 0.016 | 0.023 |  | 0.221 | 42 | 6.28 | 5.85 | 0.43 | 10 | 0 | 0
ผ่านทั้งหมด | ผ่าน | ผ่าน |  |  | 890000001171 | 0010 | 1 | 2180715 | RBM1S240601000 | เหล็กเส้นกลม 6มมx10มSR24(รญ)(ม) ตรง | SR24 | 2025-07-17 | 2024-01-01 | 2958465 | 2024-01-01 | 2958465 | 0.17 | 0.23 | 0.49 | 0.016 | 0.012 | 10.0 | 0.219 | 35 | 6.10 | 5.89 | 0.21 | 11 | 0 | 0
ผ่านทั้งหมด | ผ่าน | ผ่าน |  |  | 890000001173 | 0010 | 1 | 2180714 | RBM1S240601000 | เหล็กเส้นกลม 6มมx10มSR24(รญ)(ม) ตรง | SR24 | 2025-07-17 | 2024-01-01 | 2958465 | 2024-01-01 | 2958465 | 0.14 | 0.15 | 0.39 | 0.016 | 0.023 | 10.0 | 0.221 | 42 | 6.28 | 5.85 | 0.43 | 11 | 0 | 0
ผ่านทั้งหมด | ผ่าน | ผ่าน |  |  | 890000001174 | 0010 | 1 | 2180711 | RBM1S240901000 | เหล็กเส้นกลม 9มมx10มSR24(รญ)(ม) ตรง | SR24 | 2025-07-17 | 2024-01-01 | 2958465 | 2024-01-01 | 2958465 | 0.18 | 0.22 | 0.48 | 0.010 | 0.009 | 10.0 | 0.489 | 33.0 | 9.02 | 8.86 | 0.16 | 11 | 0 | 0
ผ่านทั้งหมด | ผ่าน | ผ่าน |  |  | 890000001174 | 0010 | 2 | 2180716 | RBM1S240901000 | เหล็กเส้นกลม 9มมx10มSR24(รญ)(ม) ตรง | SR24 | 2025-07-17 | 2024-01-01 | 2958465 | 2024-01-01 | 2958465 | 0.17 | 0.23 | 0.49 | 0.016 | 0.012 | 10.0 | 0.495 | 33.0 | 8.88 | 8.81 | 0.07 | 11 | 0 | 0
ผ่านทั้งหมด | ผ่าน | ผ่าน |  |  | 890000001183 | 0010 | 1 | 79807097 | RBM1S240901000 | เหล็กเส้นกลม 9มมx10มSR24(รญ)(ม) ตรง | SR24 | 2025-07-19 | 2024-01-01 | 2958465 | 2024-01-01 | 2958465 | 0.18 | 0.17 | 0.59 | 0.016 | 0.028 | 10.0 | 0.485 | 34.0 | 9.02 | 8.83 | 0.19 | 11 | 0 | 0
ผ่านทั้งหมด | ผ่าน | ผ่าน |  |  | 890000001186 | 0010 | 1 | 2180718 | RBM1S240901000 | เหล็กเส้นกลม 9มมx10มSR24(รญ)(ม) ตรง | SR24 | 2025-07-19 | 2024-01-01 | 2958465 | 2024-01-01 | 2958465 | 0.18 | 0.20 | 0.47 | 0.017 | 0.009 | 10.0 | 0.496 | 35 | 9.09 | 8.85 | 0.24 | 11 | 0 | 0
ผ่านทั้งหมด | ผ่าน | ผ่าน |  |  | 890000001192 | 0010 | 1 | 79807113 | RBM1S240901000 | เหล็กเส้นกลม 9มมx10มSR24(รญ)(ม) ตรง | SR24 | 2025-07-21 | 2024-01-01 | 2958465 | 2024-01-01 | 2958465 | 0.18 | 0.18 | 0.53 | 0.009 | 0.026 | 10.0 | 0.489 | 31.0 | 9.04 | 8.70 | 0.34 | 11 | 0 | 0
ผ่านทั้งหมด | ผ่าน | ผ่าน |  |  | 890000001193 | 0010 | 1 | 2180719 | RBM1S240601000 | เหล็กเส้นกลม 6มมx10มSR24(รญ)(ม) ตรง | SR24 | 2025-07-23 | 2024-01-01 | 2958465 | 2024-01-01 | 2958465 | 0.17 | 0.23 | 0.49 | 0.016 | 0.012 | 10.0 | 0.219 | 35 | 6.10 | 5.89 | 0.21 | 11 | 0 | 0
ผ่านทั้งหมด | ผ่าน | ผ่าน |  |  | 890000001216 | 0010 | 1 | 2180724 | RBM1S240601000 | เหล็กเส้นกลม 6มมx10มSR24(รญ)(ม) ตรง | SR24 | 2025-07-26 | 2024-01-01 | 2958465 | 2024-01-01 | 2958465 | 0.17 | 0.23 | 0.49 | 0.016 | 0.012 | 10.0 | 0.219 | 35 | 6.10 | 5.89 | 0.21 | 11 | 0 | 0
ผ่านทั้งหมด | ผ่าน | ผ่าน |  |  | 890000001225 | 0010 | 1 | 2180723 | RBM1S240601000 | เหล็กเส้นกลม 6มมx10มSR24(รญ)(ม) ตรง | SR24 | 2025-07-30 | 2024-01-01 | 2958465 | 2024-01-01 | 2958465 | 0.19 | 0.22 | 0.48 | 0.017 | 0.014 | 10.0 | 0.222 | 35 | 6.21 | 5.82 | 0.39 | 11 | 0 | 0
ผ่านทั้งหมด | ผ่าน | ผ่าน |  |  | 890000001229 | 0010 | 1 | 2180725 | RBM1S240601000 | เหล็กเส้นกลม 6มมx10มSR24(รญ)(ม) ตรง | SR24 | 2025-07-30 | 2024-01-01 | 2958465 | 2024-01-01 | 2958465 | 0.19 | 0.22 | 0.46 | 0.016 | 0.010 | 10.0 | 0.219 | 37 | 6.17 | 5.79 | 0.38 | 11 | 0 | 0
ผ่านทั้งหมด | ผ่าน | ผ่าน |  |  | 890000001232 | 0010 | 1 | 2180729 | RBM1S240601000 | เหล็กเส้นกลม 6มมx10มSR24(รญ)(ม) ตรง | SR24 | 2025-07-31 | 2024-01-01 | 2958465 | 2024-01-01 | 2958465 | 0.18 | 0.21 | 0.45 | 0.015 | 0.008 | 10.0 | 0.220 | 36 | 6.20 | 5.86 | 0.34 | 11 | 0 | 0
ผ่านทั้งหมด | ผ่าน | ผ่าน |  |  | 890000001237 | 0010 | 1 | 2180726 | RBM1S240601000 | เหล็กเส้นกลม 6มมx10มSR24(รญ)(ม) ตรง | SR24 | 2025-08-01 | 2024-01-01 | 2958465 | 2024-01-01 | 2958465 | 0.17 | 0.23 | 0.44 | 0.012 | 0.010 | 10.0 | 0.219 | 35 | 6.17 | 5.82 | 0.35 | 11 | 0 | 0
ผ่านทั้งหมด | ผ่าน | ผ่าน |  |  | 890000001237 | 0010 | 2 | 2180730 | RBM1S240601000 | เหล็กเส้นกลม 6มมx10มSR24(รญ)(ม) ตรง | SR24 | 2025-08-01 | 2024-01-01 | 2958465 | 2024-01-01 | 2958465 | 0.18 | 0.22 | 0.47 | 0.015 | 0.008 | 10.0 | 0.219 | 35 | 6.15 | 5.81 | 0.34 | 11 | 0 | 0
ผ่านทั้งหมด | ผ่าน | ผ่าน |  |  | 890000001249 | 0010 | 1 | 2180802 | RBM1S240601000 | เหล็กเส้นกลม 6มมx10มSR24(รญ)(ม) ตรง | SR24 | 2025-08-04 | 2024-01-01 | 2958465 | 2024-01-01 | 2958465 | 0.18 | 0.22 | 0.47 | 0.012 | 0.009 | 10.0 | 0.217 | 36 | 6.19 | 5.89 | 0.30 | 11 | 0 | 0
ผ่านทั้งหมด | ผ่าน | ผ่าน |  |  | 890000001253 | 0010 | 1 | 2180804 | RBM1S240601000 | เหล็กเส้นกลม 6มมx10มSR24(รญ)(ม) ตรง | SR24 | 2025-08-05 | 2024-01-01 | 2958465 | 2024-01-01 | 2958465 | 0.14 | 0.15 | 0.39 | 0.016 | 0.023 | 10.0 | 0.220 | 35 | 6.23 | 5.84 | 0.39 | 11 | 0 | 0
ผ่านทั้งหมด | ผ่าน | ผ่าน |  |  | 890000001264 | 0010 | 1 | 2180801 | RBM1S240601000 | เหล็กเส้นกลม 6มมx10มSR24(รญ)(ม) ตรง | SR24 | 2025-08-08 | 2024-01-01 | 2958465 | 2024-01-01 | 2958465 | 0.13 | 0.13 | 0.42 | 0.011 | 0.028 | 10.0 | 0.222 | 36 | 6.18 | 5.79 | 0.39 | 11 | 0 | 0
ผ่านทั้งหมด | ผ่าน | ผ่าน |  |  | 890000001266 | 0010 | 1 | 2180731 | RBM1S240601000 | เหล็กเส้นกลม 6มมx10มSR24(รญ)(ม) ตรง | SR24 | 2025-08-09 | 2024-01-01 | 2958465 | 2024-01-01 | 2958465 | 0.13 | 0.13 | 0.42 | 0.011 | 0.028 | 10.0 | 0.222 | 36 | 6.18 | 5.79 | 0.39 | 11 | 0 | 0
ผ่านทั้งหมด | ผ่าน | ผ่าน |  |  | 890000001285 | 0010 | 1 | 2180813 | RBM1S240601000 | เหล็กเส้นกลม 6มมx10มSR24(รญ)(ม) ตรง | SR24 | 2025-08-18 | 2024-01-01 | 2958465 | 2024-01-01 | 2958465 | 0.18 | 0.22 | 0.46 | 0.014 | 0.010 | 10.0 | 0.217 | 34.0 | 6.04 | 5.94 | 0.10 | 11 | 0 | 0
ผ่านทั้งหมด | ผ่าน | ผ่าน |  |  | 890000001286 | 0010 | 1 | 2180809 | RBM1S240601000 | เหล็กเส้นกลม 6มมx10มSR24(รญ)(ม) ตรง | SR24 | 2025-08-18 | 2024-01-01 | 2958465 | 2024-01-01 | 2958465 | 0.18 | 0.21 | 0.48 | 0.014 | 0.010 | 10.0 | 0.219 | 32.0 | 6.08 | 5.92 | 0.16 | 11 | 0 | 0
ผ่านทั้งหมด | ผ่าน | ผ่าน |  |  | 890000001287 | 0010 | 1 | 2180815 | RBM1S240901000 | เหล็กเส้นกลม 9มมx10มSR24(รญ)(ม) ตรง | SR24 | 2025-08-18 | 2024-01-01 | 2958465 | 2024-01-01 | 2958465 | 0.20 | 0.22 | 0.67 | 0.008 | 0.035 | 10.0 | 0.495 | 33 | 8.88 | 8.81 | 0.07 | 11 | 0 | 0
ผ่านทั้งหมด | ผ่าน | ผ่าน |  |  | 890000001295 | 0010 | 1 | 2180816 | RBM1S240901000 | เหล็กเส้นกลม 9มมx10มSR24(รญ)(ม) ตรง | SR24 | 2025-08-19 | 2024-01-01 | 2958465 | 2024-01-01 | 2958465 | 0.18 | 0.22 | 0.48 | 0.010 | 0.009 | 10.0 | 0.486 | 33.0 | 9.02 | 8.86 | 0.16 | 11 | 0 | 0
ผ่านทั้งหมด | ผ่าน | ผ่าน |  |  | 890000001303 | 0010 | 1 | 2180819 | RBM1S240901000 | เหล็กเส้นกลม 9มมx10มSR24(รญ)(ม) ตรง | SR24 | 2025-08-21 | 2024-01-01 | 2958465 | 2024-01-01 | 2958465 | 0.18 | 0.21 | 0.46 | 0.014 | 0.006 | 10.0 | 0.495 | 36 | 9.18 | 8.82 | 0.36 | 11 | 0 | 0
ผ่านทั้งหมด | ผ่าน | ผ่าน |  |  | 890000001303 | 0010 | 2 | 2180820 | RBM1S240901000 | เหล็กเส้นกลม 9มมx10มSR24(รญ)(ม) ตรง | SR24 | 2025-08-21 | 2024-01-01 | 2958465 | 2024-01-01 | 2958465 | 0.18 | 0.23 | 0.48 | 0.008 | 0.007 | 10.03 | 0.489 | 35.0 | 9.02 | 8.74 | 0.28 | 11 | 0 | 0
ผ่านทั้งหมด | ผ่าน | ผ่าน |  |  | 890000001304 | 0010 | 1 | 2180808 | RBM1S240601000 | เหล็กเส้นกลม 6มมx10มSR24(รญ)(ม) ตรง | SR24 | 2025-08-21 | 2024-01-01 | 2958465 | 2024-01-01 | 2958465 | 0.19 | 0.21 | 0.45 | 0.009 | 0.005 | 10.0 | 0.216 | 35.0 | 6.02 | 5.91 | 0.11 | 11 | 0 | 0
ผ่านทั้งหมด | ผ่าน | ผ่าน |  |  | 890000001310 | 0010 | 1 | 79808134 | RBM1S240901000 | เหล็กเส้นกลม 9มมx10มSR24(รญ)(ม) ตรง | SR24 | 2025-08-22 | 2024-01-01 | 2958465 | 2024-01-01 | 2958465 | 0.20 | 0.16 | 0.54 | 0.008 | 0.017 | 10.03 | 0.492 | 31.0 | 9.06 | 8.70 | 0.36 | 11 | 0 | 0
ผ่านทั้งหมด | ผ่าน | ผ่าน |  |  | 890000001310 | 0010 | 2 | 79808136 | RBM1S240901000 | เหล็กเส้นกลม 9มมx10มSR24(รญ)(ม) ตรง | SR24 | 2025-08-22 | 2024-01-01 | 2958465 | 2024-01-01 | 2958465 | 0.20 | 0.20 | 0.61 | 0.009 | 0.022 | 10.03 | 0.491 | 31.0 | 9.02 | 8.69 | 0.33 | 11 | 0 | 0
ผ่านทั้งหมด | ผ่าน | ผ่าน |  |  | 890000001310 | 0010 | 3 | 79808139 | RBM1S240901000 | เหล็กเส้นกลม 9มมx10มSR24(รญ)(ม) ตรง | SR24 | 2025-08-22 | 2024-01-01 | 2958465 | 2024-01-01 | 2958465 | 0.19 | 0.18 | 0.54 | 0.008 | 0.023 | 10.03 | 0.494 | 32.0 | 9.04 | 8.70 | 0.34 | 11 | 0 | 0
ผ่านทั้งหมด | ผ่าน | ผ่าน |  |  | 890000001310 | 0010 | 4 | 79808140 | RBM1S240901000 | เหล็กเส้นกลม 9มมx10มSR24(รญ)(ม) ตรง | SR24 | 2025-08-22 | 2024-01-01 | 2958465 | 2024-01-01 | 2958465 | 0.18 | 0.17 | 0.53 | 0.007 | 0.025 | 10.03 | 0.489 | 33.0 | 9.05 | 8.70 | 0.35 | 11 | 0 | 0
ผ่านทั้งหมด | ผ่าน | ผ่าน |  |  | 890000001311 | 0010 | 1 | 2180818 | RBM1S240901000 | เหล็กเส้นกลม 9มมx10มSR24(รญ)(ม) ตรง | SR24 | 2025-08-22 | 2024-01-01 | 2958465 | 2024-01-01 | 2958465 | 0.16 | 0.16 | 0.47 | 0.036 | 0.023 | 10.0 | 0.490 | 35.0 | 9.02 | 8.85 | 0.17 | 11 | 0 | 0
ผ่านทั้งหมด | ผ่าน | ผ่าน |  |  | 890000001311 | 0010 | 2 | 2180814 | RBM1S240901000 | เหล็กเส้นกลม 9มมx10มSR24(รญ)(ม) ตรง | SR24 | 2025-08-22 | 2024-01-01 | 2958465 | 2024-01-01 | 2958465 | 0.15 | 0.17 | 0.44 | 0.033 | 0.022 | 10.0 | 0.492 | 35 | 9.08 | 8.85 | 0.23 | 11 | 0 | 0
ผ่านทั้งหมด | ผ่าน | ผ่าน |  |  | 890000001311 | 0010 | 3 | 79808137 | RBM1S240901000 | เหล็กเส้นกลม 9มมx10มSR24(รญ)(ม) ตรง | SR24 | 2025-08-22 | 2024-01-01 | 2958465 | 2024-01-01 | 2958465 | 0.17 | 0.19 | 0.61 | 0.008 | 0.023 | 10.0 | 0.495 | 30.0 | 9.08 | 8.78 | 0.30 | 11 | 0 | 0
ผ่านทั้งหมด | ผ่าน | ผ่าน |  |  | 890000001311 | 0010 | 4 | 79808138 | RBM1S240901000 | เหล็กเส้นกลม 9มมx10มSR24(รญ)(ม) ตรง | SR24 | 2025-08-22 | 2024-01-01 | 2958465 | 2024-01-01 | 2958465 | 0.18 | 0.21 | 0.60 | 0.008 | 0.019 | 10.0 | 0.492 | 29.0 | 9.02 | 8.80 | 0.22 | 11 | 0 | 0
ผ่านทั้งหมด | ผ่าน | ผ่าน |  |  | 890000001311 | 0010 | 5 | 79808135 | RBM1S240901000 | เหล็กเส้นกลม 9มมx10มSR24(รญ)(ม) ตรง | SR24 | 2025-08-22 | 2024-01-01 | 2958465 | 2024-01-01 | 2958465 | 0.16 | 0.20 | 0.61 | 0.007 | 0.016 | 10.0 | 0.492 | 29.0 | 9.03 | 8.83 | 0.20 | 11 | 0 | 0
ผ่านทั้งหมด | ผ่าน | ผ่าน |  |  | 890000001318 | 0010 | 1 | 2180822 | RBM1S240901000 | เหล็กเส้นกลม 9มมx10มSR24(รญ)(ม) ตรง | SR24 | 2025-08-26 | 2024-01-01 | 2958465 | 2024-01-01 | 2958465 | 0.18 | 0.23 | 0.50 | 0.013 | 0.010 | 10.0 | 0.490 | 33.0 | 8.96 | 8.78 | 0.18 | 11 | 0 | 0
ผ่านทั้งหมด | ผ่าน | ผ่าน |  |  | 890000001337 | 0010 | 1 | 2180829 | RBM1S240901000 | เหล็กเส้นกลม 9มมx10มSR24(รญ)(ม) ตรง | SR24 | 2025-09-02 | 2024-01-01 | 2958465 | 2024-01-01 | 2958465 | 0.18 | 0.23 | 0.50 | 0.013 | 0.010 | 10.0 | 0.490 | 33.0 | 8.96 | 8.78 | 0.18 | 11 | 0 | 0
ผ่านทั้งหมด | ผ่าน | ผ่าน |  |  | 890000001340 | 0010 | 1 | 2180828 | RBM1S240901000 | เหล็กเส้นกลม 9มมx10มSR24(รญ)(ม) ตรง | SR24 | 2025-09-02 | 2024-01-01 | 2958465 | 2024-01-01 | 2958465 | 0.18 | 0.22 | 0.45 | 0.017 | 0.010 | 10.0 | 0.491 | 34.0 | 9.02 | 8.80 | 0.22 | 11 | 0 | 0
ผ่านทั้งหมด | ผ่าน | ผ่าน |  |  | 890000001343 | 0010 | 1 | 2180829 | RBM1S240601000 | เหล็กเส้นกลม 6มมx10มSR24(รญ)(ม) ตรง | SR 24 | 2025-09-03 | 2024-01-01 | 2958465 | 2024-01-01 | 2958465 | 0.17 | 0.19 | 0.57 | 0.007 | 0.020 | 10.0 | 0.220 | 34.0 | 6.07 | 5.83 | 0.24 | 11 | 0 | 0
ผ่านทั้งหมด | ผ่าน | ผ่าน |  |  | 890000001354 | 0010 | 1 | 2180830 | RBM1S240901000 | เหล็กเส้นกลม 9มมx10มSR24(รญ)(ม) ตรง | SR24 | 2025-09-04 | 2024-01-01 | 2958465 | 2024-01-01 | 2958465 | 0.19 | 0.22 | 0.45 | 0.021 | 0.022 | 10.0 | 0.494 | 33.0 | 9.09 | 8.66 | 0.43 | 11 | 0 | 0
ผ่านทั้งหมด | ผ่าน | ผ่าน |  |  | 890000001354 | 0010 | 2 | 2180902 | RBM1S240901000 | เหล็กเส้นกลม 9มมx10มSR24(รญ)(ม) ตรง | SR24 | 2025-09-04 | 2024-01-01 | 2958465 | 2024-01-01 | 2958465 | 0.18 | 0.23 | 0.48 | 0.012 | 0.018 | 10.0 | 0.497 | 36.0 | 9.15 | 8.71 | 0.44 | 11 | 0 | 0
ผ่านทั้งหมด | ผ่าน | ผ่าน |  |  | 890000001361 | 0010 | 1 | 2180904 | RBM1S240601000 | เหล็กเส้นกลม 6มมx10มSR24(รญ)(ม) ตรง | SR24 | 2025-09-06 | 2024-01-01 | 2958465 | 2024-01-01 | 2958465 | 0.18 | 0.21 | 0.46 | 0.010 | 0.009 | 10.0 | 0.224 | 34.0 | 6.08 | 5.86 | 0.22 | 11 | 0 | 0
ผ่านทั้งหมด | ผ่าน | ผ่าน |  |  | 890000001361 | 0010 | 2 | 2180905 | RBM1S240601000 | เหล็กเส้นกลม 6มมx10มSR24(รญ)(ม) ตรง | SR24 | 2025-09-06 | 2024-01-01 | 2958465 | 2024-01-01 | 2958465 | 0.17 | 0.21 | 0.46 | 0.009 | 0.009 | 10.0 | 0.224 | 33.0 | 6.10 | 5.95 | 0.15 | 11 | 0 | 0
ผ่านทั้งหมด | ผ่าน | ผ่าน |  |  | 890000001363 | 0010 | 1 | 2180903 | RBM1S240901000 | เหล็กเส้นกลม 9มมx10มSR24(รญ)(ม) ตรง | SR24 | 2025-09-08 | 2024-01-01 | 2958465 | 2024-01-01 | 2958465 | 0.18 | 0.23 | 0.50 | 0.013 | 0.010 | 10.0 | 0.490 | 33.0 | 8.96 | 8.78 | 0.18 | 11 | 0 | 0
ผ่านทั้งหมด | ผ่าน | ผ่าน |  |  | 890000001363 | 0010 | 2 | 2180904 | RBM1S240901000 | เหล็กเส้นกลม 9มมx10มSR24(รญ)(ม) ตรง | SR24 | 2025-09-08 | 2024-01-01 | 2958465 | 2024-01-01 | 2958465 | 0.18 | 0.22 | 0.45 | 0.017 | 0.010 | 10.0 | 0.491 | 34.0 | 9.02 | 8.80 | 0.22 | 11 | 0 | 0
ผ่านทั้งหมด | ผ่าน | ผ่าน |  |  | 890000001365 | 0010 | 1 | 79808194 | RBC1S24060 | เหล็กเส้นกลม 6.0มมxSR24 (Bar in Coil) | SR24 | 2025-09-08 | 2024-01-01 | 2958465 | 2024-01-01 | 2958465 | 0.19 | 0.22 | 0.47 | 0.010 | 0.008 |  | 0.220 | 35 | 6.08 | 5.79 | 0.29 | 10 | 0 | 0
ผ่านทั้งหมด | ผ่าน | ผ่าน |  |  | 890000001366 | 0010 | 1 | 2180906 | RBM1S240901000 | เหล็กเส้นกลม 9มมx10มSR24(รญ)(ม) ตรง | SR24 | 2025-09-09 | 2024-01-01 | 2958465 | 2024-01-01 | 2958465 | 0.19 | 0.21 | 0.45 | 0.009 | 0.005 | 10.0 | 0.493 | 31 | 9.04 | 8.82 | 0.22 | 11 | 0 | 0
ผ่านทั้งหมด | ผ่าน | ผ่าน |  |  | 890000001374 | 0010 | 1 | 2180905 | RBM1S240901000 | เหล็กเส้นกลม 9มมx10มSR24(รญ)(ม) ตรง | SR24 | 2025-09-11 | 2024-01-01 | 2958465 | 2024-01-01 | 2958465 | 0.17 | 0.20 | 0.49 | 0.007 | 0.006 | 10.0 | 0.492 | 33.0 | 9.04 | 8.86 | 0.18 | 11 | 0 | 0
ผ่านทั้งหมด | ผ่าน | ผ่าน |  |  | 890000001386 | 0010 | 1 | 2180909 | RBM1S240601000 | เหล็กเส้นกลม 6มมx10มSR24(รญ)(ม) ตรง | SR24 | 2025-09-13 | 2024-01-01 | 2958465 | 2024-01-01 | 2958465 | 0.18 | 0.21 | 0.45 | 0.015 | 0.008 | 10.0 | 0.220 | 35 | 6.17 | 5.83 | 0.34 | 11 | 0 | 0
ผ่านทั้งหมด | ผ่าน | ผ่าน |  |  | 890000001391 | 0010 | 1 | 2180913 | RBM1S240601000 | เหล็กเส้นกลม 6มมx10มSR24(รญ)(ม) ตรง | SR24 | 2025-09-17 | 2024-01-01 | 2958465 | 2024-01-01 | 2958465 | 0.20 | 0.21 | 0.45 | 0.015 | 0.009 | 10.0 | 0.221 | 37.0 | 6.22 | 5.80 | 0.42 | 11 | 0 | 0
ผ่านทั้งหมด | ผ่าน | ผ่าน |  |  | 890000001391 | 0010 | 2 | 2180912 | RBM1S240601000 | เหล็กเส้นกลม 6มมx10มSR24(รญ)(ม) ตรง | SR24 | 2025-09-17 | 2024-01-01 | 2958465 | 2024-01-01 | 2958465 | 0.19 | 0.20 | 0.46 | 0.015 | 0.006 | 10.0 | 0.222 | 36.0 | 6.18 | 5.79 | 0.39 | 11 | 0 | 0
ผ่านทั้งหมด | ผ่าน | ผ่าน |  |  | 890000001398 | 0010 | 1 | 79809072 | RBM1S240901000 | เหล็กเส้นกลม 9มมx10มSR24(รญ)(ม) ตรง | SR24 | 2025-09-22 | 2024-01-01 | 2958465 | 2024-01-01 | 2958465 | 0.18 | 0.21 | 0.60 | 0.009 | 0.023 | 10.0 | 0.490 | 34.0 | 9.15 | 8.93 | 0.22 | 11 | 0 | 0
ผ่านทั้งหมด | ผ่าน | ผ่าน |  |  | 890000001399 | 0010 | 1 | 2180910 | RBM1S240601000 | เหล็กเส้นกลม 6มมx10มSR24(รญ)(ม) ตรง | SR24 | 2025-09-22 | 2024-01-01 | 2958465 | 2024-01-01 | 2958465 | 0.19 | 0.21 | 0.45 | 0.009 | 0.005 | 10.0 | 0.216 | 35.0 | 6.02 | 5.91 | 0.11 | 11 | 0 | 0
ผ่านทั้งหมด | ผ่าน | ผ่าน |  |  | 890000001401 | 0010 | 1 | 2180915 | RBM1S240601000 | เหล็กเส้นกลม 6มมx10มSR24(รญ)(ม) ตรง | SR24 | 2025-09-23 | 2024-01-01 | 2958465 | 2024-01-01 | 2958465 | 0.16 | 0.20 | 0.60 | 0.007 | 0.022 | 10.0 | 0.219 | 36.0 | 6.01 | 5.70 | 0.31 | 11 | 0 | 0
ผ่านทั้งหมด | ผ่าน | ผ่าน |  |  | 890000001401 | 0010 | 2 | 2180917 | RBM1S240601000 | เหล็กเส้นกลม 6มมx10มSR24(รญ)(ม) ตรง | SR24 | 2025-09-23 | 2024-01-01 | 2958465 | 2024-01-01 | 2958465 | 0.16 | 0.20 | 0.62 | 0.008 | 0.021 | 10.0 | 0.221 | 38.0 | 6.02 | 5.68 | 0.34 | 11 | 0 | 0
ผ่านทั้งหมด | ผ่าน | ผ่าน |  |  | 890000001402 | 0010 | 1 | 79809074 | RBM1S240901000 | เหล็กเส้นกลม 9มมx10มSR24(รญ)(ม) ตรง | SR24 | 2025-09-23 | 2024-01-01 | 2958465 | 2024-01-01 | 2958465 | 0.20 | 0.20 | 0.65 | 0.008 | 0.023 | 10.0 | 0.493 | 37.0 | 9.18 | 8.97 | 0.21 | 11 | 0 | 0
ผ่านทั้งหมด | ผ่าน | ผ่าน |  |  | 890000001402 | 0010 | 2 | 79809118 | RBM1S240901000 | เหล็กเส้นกลม 9มมx10มSR24(รญ)(ม) ตรง | SR24 | 2025-09-23 | 2024-01-01 | 2958465 | 2024-01-01 | 2958465 | 0.17 | 0.17 | 0.57 | 0.010 | 0.025 | 10.0 | 0.488 | 34.0 | 9.02 | 8.70 | 0.32 | 11 | 0 | 0
ผ่านทั้งหมด | ผ่าน | ผ่าน |  |  | 890000001402 | 0010 | 3 | 79809117 | RBM1S240901000 | เหล็กเส้นกลม 9มมx10มSR24(รญ)(ม) ตรง | SR24 | 2025-09-23 | 2024-01-01 | 2958465 | 2024-01-01 | 2958465 | 0.16 | 0.22 | 0.58 | 0.009 | 0.026 | 10.0 | 0.490 | 35.0 | 9.10 | 8.89 | 0.21 | 11 | 0 | 0
ผ่านทั้งหมด | ผ่าน | ผ่าน |  |  | 890000001409 | 0010 | 1 | 2180918 | RBM1S240601000 | เหล็กเส้นกลม 6มมx10มSR24(รญ)(ม) ตรง | SR24 | 2025-09-24 | 2024-01-01 | 2958465 | 2024-01-01 | 2958465 | 0.17 | 0.19 | 0.62 | 0.007 | 0.025 | 10.0 | 0.220 | 36.0 | 6.09 | 5.80 | 0.29 | 11 | 0 | 0
ผ่านทั้งหมด | ผ่าน | ผ่าน |  |  | 890000001409 | 0010 | 4 | 2180922 | RBM1S240601000 | เหล็กเส้นกลม 6มมx10มSR24(รญ)(ม) ตรง | SR24 | 2025-09-24 | 2024-01-01 | 2958465 | 2024-01-01 | 2958465 | 0.19 | 0.23 | 0.54 | 0.033 | 0.031 | 10.0 | 0.220 | 35.0 | 6.03 | 5.83 | 0.20 | 11 | 0 | 0
ผ่านทั้งหมด | ผ่าน | ผ่าน |  |  | 890000001410 | 0010 | 1 | 2180923 | RBM1S240601000 | เหล็กเส้นกลม 6มมx10มSR24(รญ)(ม) ตรง | SR24 | 2025-09-25 | 2024-01-01 | 2958465 | 2024-01-01 | 2958465 | 0.16 | 0.23 | 0.62 | 0.007 | 0.020 | 10.0 | 0.220 | 35.0 | 6.02 | 5.70 | 0.32 | 11 | 0 | 0
ผ่านทั้งหมด | ผ่าน | ผ่าน |  |  | 890000001410 | 0010 | 2 | 2180916 | RBM1S240601000 | เหล็กเส้นกลม 6มมx10มSR24(รญ)(ม) ตรง | SR24 | 2025-09-25 | 2024-01-01 | 2958465 | 2024-01-01 | 2958465 | 0.19 | 0.21 | 0.61 | 0.007 | 0.020 | 10.0 | 0.219 | 37.0 | 6.04 | 5.69 | 0.35 | 11 | 0 | 0
ผ่านทั้งหมด | ผ่าน | ผ่าน |  |  | 890000001413 | 0010 | 4 | 79809095 | RBM1S240901000 | เหล็กเส้นกลม 9มมx10มSR24(รญ)(ม) ตรง | SR24 | 2025-09-25 | 2024-01-01 | 2958465 | 2024-01-01 | 2958465 | 0.16 | 0.23 | 0.69 | 0.009 | 0.029 | 10.0 | 0.487 | 34.0 | 9.10 | 8.80 | 0.30 | 11 | 0 | 0
ผ่านทั้งหมด | ผ่าน | ผ่าน |  |  | 890000001416 | 0010 | 1 | 2180925 | RBM1S240601000 | เหล็กเส้นกลม 6มมx10มSR24(รญ)(ม) ตรง | SR24 | 2025-09-27 | 2024-01-01 | 2958465 | 2024-01-01 | 2958465 | 0.18 | 0.21 | 0.66 | 0.008 | 0.022 | 10.0 | 0.219 | 36.0 | 6.04 | 5.70 | 0.34 | 11 | 0 | 0
ผ่านทั้งหมด | ผ่าน | ผ่าน |  |  | 890000001421 | 0010 | 1 | 2180924 | RBM1S240601000 | เหล็กเส้นกลม 6มมx10มSR24(รญ)(ม) ตรง | SR24 | 2025-09-30 | 2024-01-01 | 2958465 | 2024-01-01 | 2958465 | 0.18 | 0.21 | 0.66 | 0.008 | 0.022 | 10.0 | 0.219 | 36.0 | 6.04 | 5.70 | 0.34 | 11 | 0 | 0
ผ่านทั้งหมด | ผ่าน | ผ่าน |  |  | 890000001421 | 0010 | 2 | 2180926 | RBM1S240601000 | เหล็กเส้นกลม 6มมx10มSR24(รญ)(ม) ตรง | SR24 | 2025-09-30 | 2024-01-01 | 2958465 | 2024-01-01 | 2958465 | 0.19 | 0.23 | 0.54 | 0.033 | 0.031 | 10.0 | 0.220 | 35.0 | 6.03 | 5.83 | 0.20 | 11 | 0 | 0
ผ่านทั้งหมด | ผ่าน | ผ่าน |  |  | 890000001433 | 0010 | 1 | 2180927 | RBM1S240601000 | เหล็กเส้นกลม 6มมx10มSR24(รญ)(ม) ตรง | SR24 | 2025-10-04 | 2024-01-01 | 2958465 | 2024-01-01 | 2958465 | 0.19 | 0.23 | 0.54 | 0.033 | 0.031 | 10.0 | 0.220 | 35.0 | 6.03 | 5.83 | 0.20 | 11 | 0 | 0
ผ่านทั้งหมด | ผ่าน | ผ่าน |  |  | 890000001433 | 0010 | 2 | 2180930 | RBM1S240601000 | เหล็กเส้นกลม 6มมx10มSR24(รญ)(ม) ตรง | SR24 | 2025-10-04 | 2024-01-01 | 2958465 | 2024-01-01 | 2958465 | 0.16 | 0.20 | 0.62 | 0.008 | 0.021 | 10.0 | 0.221 | 38.0 | 6.02 | 5.68 | 0.34 | 11 | 0 | 0
ผ่านทั้งหมด | ผ่าน | ผ่าน |  |  | 890000001442 | 0010 | 2 | 2181002 | RBM1S240601000 | เหล็กเส้นกลม 6มมx10มSR24(รญ)(ม) ตรง | SR24 | 2025-10-15 | 2024-01-01 | 2958465 | 2024-01-01 | 2958465 | 0.16 | 0.23 | 0.62 | 0.007 | 0.020 | 10.0 | 0.220 | 35.0 | 6.02 | 5.70 | 0.32 | 11 | 0 | 0
ผ่านทั้งหมด | ผ่าน | ผ่าน |  |  | 890000001443 | 0010 | 1 | 2181001 | RBM1S240601000 | เหล็กเส้นกลม 6มมx10มSR24(รญ)(ม) ตรง | SR24 | 2025-10-11 | 2024-01-01 | 2958465 | 2024-01-01 | 2958465 | 0.16 | 0.20 | 0.62 | 0.008 | 0.021 | 10.0 | 0.221 | 38.0 | 6.02 | 5.68 | 0.34 | 11 | 0 | 0
ผ่านทั้งหมด | ผ่าน | ผ่าน |  |  | 890000001453 | 0010 | 2 | 2181008 | RBM1S240601000 | เหล็กเส้นกลม 6มมx10มSR24(รญ)(ม) ตรง | SR 24 | 2025-10-17 | 2024-01-01 | 2958465 | 2024-01-01 | 2958465 | 0.15 | 0.20 | 0.60 | 0.008 | 0.023 | 10 | 0.220 | 35.0 | 6.07 | 5.88 | 0.19 | 11 | 0 | 0
ผ่านทั้งหมด | ผ่าน | ผ่าน |  |  | 890000001453 | 0010 | 3 | 2181009 | RBM1S240601000 | เหล็กเส้นกลม 6มมx10มSR24(รญ)(ม) ตรง | SR 24 | 2025-10-17 | 2024-01-01 | 2958465 | 2024-01-01 | 2958465 | 0.15 | 0.20 | 0.60 | 0.008 | 0.023 | 10 | 0.220 | 34.0 | 6.05 | 5.90 | 0.15 | 11 | 0 | 0
ผ่านทั้งหมด | ผ่าน | ผ่าน |  |  | 890000001453 | 0010 | 4 | 2181010 | RBM1S240601000 | เหล็กเส้นกลม 6มมx10มSR24(รญ)(ม) ตรง | SR 24 | 2025-10-17 | 2024-01-01 | 2958465 | 2024-01-01 | 2958465 | 0.15 | 0.22 | 0.59 | 0.008 | 0.022 | 10 | 0.220 | 34.0 | 6.07 | 5.89 | 0.18 | 11 | 0 | 0
ผ่านทั้งหมด | ผ่าน | ผ่าน |  |  | 890000001453 | 0010 | 5 | 2181011 | RBM1S240601000 | เหล็กเส้นกลม 6มมx10มSR24(รญ)(ม) ตรง | SR 24 | 2025-10-17 | 2024-01-01 | 2958465 | 2024-01-01 | 2958465 | 0.14 | 0.18 | 0.59 | 0.008 | 0.023 | 10 | 0.220 | 34.0 | 6.10 | 5.88 | 0.22 | 11 | 0 | 0
ผ่านทั้งหมด | ผ่าน | ผ่าน |  |  | 890000001457 | 0010 | 2 | 2181022 | RBM1S240601000 | เหล็กเส้นกลม 6มมx10มSR24(รญ)(ม) ตรง | SR24 | 2025-10-23 | 2024-01-01 | 2958465 | 2024-01-01 | 2958465 | 0.15 | 0.20 | 0.60 | 0.008 | 0.022 | 10.0 | 0.220 | 36.0 | 6.09 | 5.82 | 0.27 | 11 | 0 | 0
ผ่านทั้งหมด | ผ่าน | ผ่าน |  |  | 890000001460 | 0010 | 1 | 2181016 | RBM1S240601000 | เหล็กเส้นกลม 6มมx10มSR24(รญ)(ม) ตรง | SR 24 | 2025-10-25 | 2024-01-01 | 2958465 | 2024-01-01 | 2958465 | 0.15 | 0.20 | 0.60 | 0.008 | 0.022 | 10 | 0.220 | 36.0 | 6.09 | 5.82 | 0.27 | 11 | 0 | 0
ผ่านทั้งหมด | ผ่าน | ผ่าน |  |  | 890000001460 | 0010 | 2 | 2181017 | RBM1S240601000 | เหล็กเส้นกลม 6มมx10มSR24(รญ)(ม) ตรง | SR 24 | 2025-10-25 | 2024-01-01 | 2958465 | 2024-01-01 | 2958465 | 0.17 | 0.20 | 0.63 | 0.008 | 0.035 | 10 | 0.221 | 38.0 | 6.10 | 5.75 | 0.35 | 11 | 0 | 0
ผ่านทั้งหมด | ผ่าน | ผ่าน |  |  | 890000001462 | 0010 | 1 | 79810079 | RBC1S24060 | เหล็กเส้นกลม 6.0มมxSR24 (Bar in Coil) | SR 24 | 2025-10-25 | 2024-01-01 | 2958465 | 2024-01-01 | 2958465 | 0.15 | 0.20 | 0.60 | 0.008 | 0.022 |  | 0.220 | 36.0 | 6.09 | 5.82 | 0.27 | 10 | 0 | 0
ผ่านทั้งหมด | ผ่าน | ผ่าน |  |  | 890000001462 | 0010 | 2 | 79810058 | RBC1S24060 | เหล็กเส้นกลม 6.0มมxSR24 (Bar in Coil) | SR 24 | 2025-10-25 | 2024-01-01 | 2958465 | 2024-01-01 | 2958465 | 0.17 | 0.20 | 0.63 | 0.008 | 0.035 |  | 0.221 | 38.0 | 6.10 | 5.75 | 0.35 | 10 | 0 | 0
ผ่านทั้งหมด | ผ่าน | ผ่าน |  |  | 890000001471 | 0010 | 1 | 2181025 | RBM1S240601000 | เหล็กเส้นกลม 6มมx10มSR24(รญ)(ม) ตรง | SR24 | 2025-10-31 | 2024-01-01 | 2958465 | 2024-01-01 | 2958465 | 0.19 | 0.21 | 0.61 | 0.007 | 0.020 | 10.0 | 0.219 | 37.0 | 6.04 | 5.69 | 0.35 | 11 | 0 | 0
ผ่านทั้งหมด | ผ่าน | ผ่าน |  |  | 890000001471 | 0010 | 2 | 2181027 | RBM1S240601000 | เหล็กเส้นกลม 6มมx10มSR24(รญ)(ม) ตรง | SR24 | 2025-10-31 | 2024-01-01 | 2958465 | 2024-01-01 | 2958465 | 0.16 | 0.20 | 0.60 | 0.007 | 0.022 | 10.0 | 0.219 | 36.0 | 6.01 | 5.70 | 0.31 | 11 | 0 | 0
ผ่านทั้งหมด | ผ่าน | ผ่าน |  |  | 890000001471 | 0010 | 3 | 2181028 | RBM1S240601000 | เหล็กเส้นกลม 6มมx10มSR24(รญ)(ม) ตรง | SR24 | 2025-10-31 | 2024-01-01 | 2958465 | 2024-01-01 | 2958465 | 0.16 | 0.20 | 0.62 | 0.008 | 0.021 | 10.0 | 0.221 | 38.0 | 6.02 | 5.68 | 0.34 | 11 | 0 | 0
ผ่านทั้งหมด | ผ่าน | ผ่าน |  |  | 890000001472 | 0010 | 1 | 79810153 | RBM1S240901000 | เหล็กเส้นกลม 9มมx10มSR24(รญ)(ม) ตรง | SR24 | 2025-10-31 | 2024-01-01 | 2958465 | 2024-01-01 | 2958465 | 0.16 | 0.21 | 0.61 | 0.009 | 0.020 | 10.02 | 0.487 | 37.0 | 9.07 | 8.81 | 0.26 | 11 | 0 | 0
ผ่านทั้งหมด | ผ่าน | ผ่าน |  |  | 890000001474 | 0010 | 1 | 79809203 | RBC1S24090 | เหล็กเส้นกลม 9.0มมxSR24 (Bar in Coil) | SR24 | 2025-11-01 | 2024-01-01 | 2958465 | 2024-01-01 | 2958465 | 0.18 | 0.21 | 0.59 | 0.010 | 0.027 |  | 0.491 | 35.0 | 9.10 | 8.78 | 0.32 | 10 | 0 | 0
ผ่านทั้งหมด | ผ่าน | ผ่าน |  |  | 890000001476 | 0010 | 1 | 2181024 | RBM1S240601000 | เหล็กเส้นกลม 6มมx10มSR24(รญ)(ม) ตรง | SR24 | 2025-11-06 | 2024-01-01 | 2958465 | 2024-01-01 | 2958465 | 0.15 | 0.22 | 0.61 | 0.009 | 0.024 | 10.0 | 0.220 | 35.0 | 6.11 | 5.79 | 0.32 | 11 | 0 | 0
ผ่านทั้งหมด | ผ่าน | ผ่าน |  |  | 890000001476 | 0010 | 2 | 2181023 | RBM1S240601000 | เหล็กเส้นกลม 6มมx10มSR24(รญ)(ม) ตรง | SR24 | 2025-11-06 | 2024-01-01 | 2958465 | 2024-01-01 | 2958465 | 0.16 | 0.18 | 0.64 | 0.009 | 0.023 | 10.0 | 0.220 | 36.0 | 6.10 | 5.83 | 0.27 | 11 | 0 | 0
ผ่านทั้งหมด | ผ่าน | ผ่าน |  |  | 890000001476 | 0010 | 3 | 2181103 | RBM1S240601000 | เหล็กเส้นกลม 6มมx10มSR24(รญ)(ม) ตรง | SR24 | 2025-11-07 | 2024-01-01 | 2958465 | 2024-01-01 | 2958465 | 0.19 | 0.2 | 0.61 | 0.011 | 0.035 | 10.0 | 0.220 | 36.0 | 6.10 | 5.82 | 0.28 | 11 | 0 | 0
ผ่านทั้งหมด | ผ่าน | ผ่าน |  |  | 890000001476 | 0010 | 5 | 2181104 | RBM1S240601000 | เหล็กเส้นกลม 6มมx10มSR24(รญ)(ม) ตรง | SR24 | 2025-11-07 | 2024-01-01 | 2958465 | 2024-01-01 | 2958465 | 0.16 | 0.22 | 0.58 | 0.007 | 0.021 | 10.0 | 0.220 | 35.0 | 6.10 | 5.81 | 0.29 | 11 | 0 | 0
ผ่านทั้งหมด | ผ่าน | ผ่าน |  |  | 890000001479 | 0010 | 1 | 2181031 | RBM1S240601000 | เหล็กเส้นกลม 6มมx10มSR24(รญ)(ม) ตรง | SR24 | 2025-11-12 | 2024-01-01 | 2958465 | 2024-01-01 | 2958465 | 0.15 | 0.20 | 0.60 | 0.008 | 0.022 | 10.0 | 0.220 | 36.0 | 6.09 | 5.82 | 0.27 | 11 | 0 | 0
ผ่านทั้งหมด | ผ่าน | ผ่าน |  |  | 890000001479 | 0010 | 2 | 2181105 | RBM1S240601000 | เหล็กเส้นกลม 6มมx10มSR24(รญ)(ม) ตรง | SR24 | 2025-11-12 | 2024-01-01 | 2958465 | 2024-01-01 | 2958465 | 0.17 | 0.20 | 0.63 | 0.008 | 0.035 | 10.0 | 0.221 | 38.0 | 6.10 | 5.75 | 0.35 | 11 | 0 | 0
ผ่านทั้งหมด | ผ่าน | ผ่าน |  |  | 890000001479 | 0010 | 3 | 2181029 | RBM1S240601000 | เหล็กเส้นกลม 6มมx10มSR24(รญ)(ม) ตรง | SR24 | 2025-11-14 | 2024-01-01 | 2958465 | 2024-01-01 | 2958465 | 0.16 | 0.21 | 0.60 | 0.009 | 0.027 | 10.0 | 0.221 | 37.0 | 6.12 | 5.80 | 0.32 | 11 | 0 | 0
ผ่านทั้งหมด | ผ่าน | ผ่าน |  |  | 890000001483 | 0010 | 1 | 2181114 | RBM1S240601000 | เหล็กเส้นกลม 6มมx10มSR24(รญ)(ม) ตรง | SR 24 | 2025-11-17 | 2024-01-01 | 2958465 | 2024-01-01 | 2958465 | 0.15 | 0.20 | 0.60 | 0.008 | 0.022 | 10 | 0.220 | 36.0 | 6.09 | 5.82 | 0.27 | 11 | 0 | 0
ผ่านทั้งหมด | ผ่าน | ผ่าน |  |  | 890000001483 | 0010 | 2 | 2181115 | RBM1S240601000 | เหล็กเส้นกลม 6มมx10มSR24(รญ)(ม) ตรง | SR 24 | 2025-11-17 | 2024-01-01 | 2958465 | 2024-01-01 | 2958465 | 0.17 | 0.20 | 0.63 | 0.008 | 0.035 | 10 | 0.221 | 38.0 | 6.10 | 5.75 | 0.35 | 11 | 0 | 0
ผ่านทั้งหมด | ผ่าน | ผ่าน |  |  | 890000001488 | 0010 | 1 | 2181117 | RBM1S240601000 | เหล็กเส้นกลม 6มมx10มSR24(รญ)(ม) ตรง | SR24 | 2025-11-21 | 2024-01-01 | 2958465 | 2024-01-01 | 2958465 | 0.16 | 0.23 | 0.62 | 0.007 | 0.020 | 10.0 | 0.220 | 35.0 | 6.02 | 5.70 | 0.32 | 11 | 0 | 0
ผ่านทั้งหมด | ผ่าน | ผ่าน |  |  | 890000001488 | 0010 | 3 | 2181118 | RBM1S240601000 | เหล็กเส้นกลม 6มมx10มSR24(รญ)(ม) ตรง | SR24 | 2025-11-24 | 2024-01-01 | 2958465 | 2024-01-01 | 2958465 | 0.16 | 0.20 | 0.62 | 0.008 | 0.021 | 10.0 | 0.221 | 38.0 | 6.02 | 5.68 | 0.34 | 11 | 0 | 0
ผ่านทั้งหมด | ผ่าน | ผ่าน |  |  | 890000001489 | 0010 | 1 | 2181119 | RBM1S240601000 | เหล็กเส้นกลม 6มมx10มSR24(รญ)(ม) ตรง | SR 24 | 2025-11-24 | 2024-01-01 | 2958465 | 2024-01-01 | 2958465 | 0.16 | 0.19 | 0.55 | 0.014 | 0.027 | 10 | 0.220 | 35.0 | 6.12 | 5.79 | 0.33 | 11 | 0 | 0
ผ่านทั้งหมด | ผ่าน | ผ่าน |  |  | 890000001489 | 0010 | 2 | 2181121 | RBM1S240601000 | เหล็กเส้นกลม 6มมx10มSR24(รญ)(ม) ตรง | SR 24 | 2025-11-24 | 2024-01-01 | 2958465 | 2024-01-01 | 2958465 | 0.19 | 0.2 | 0.61 | 0.011 | 0.035 | 10 | 0.220 | 36.0 | 6.10 | 5.82 | 0.28 | 11 | 0 | 0
ผ่านทั้งหมด | ผ่าน | ผ่าน |  |  | 890000001489 | 0010 | 4 | 2181124 | RBM1S240601000 | เหล็กเส้นกลม 6มมx10มSR24(รญ)(ม) ตรง | SR 24 | 2025-11-24 | 2024-01-01 | 2958465 | 2024-01-01 | 2958465 | 0.16 | 0.22 | 0.58 | 0.007 | 0.021 | 10 | 0.220 | 35.0 | 6.10 | 5.81 | 0.29 | 11 | 0 | 0
ผ่านทั้งหมด | ผ่าน | ผ่าน |  |  | 890000001493 | 0010 | 1 | 2181125 | RBM1S240601000 | เหล็กเส้นกลม 6มมx10มSR24(รญ)(ม) ตรง | SR24 | 2025-11-28 | 2024-01-01 | 2958465 | 2024-01-01 | 2958465 | 0.16 | 0.20 | 0.62 | 0.008 | 0.021 | 10.0 | 0.221 | 38.0 | 6.02 | 5.68 | 0.34 | 11 | 0 | 0
ผ่านทั้งหมด | ผ่าน | ผ่าน |  |  | 890000001493 | 0010 | 2 | 2181126 | RBM1S240601000 | เหล็กเส้นกลม 6มมx10มSR24(รญ)(ม) ตรง | SR24 | 2025-11-28 | 2024-01-01 | 2958465 | 2024-01-01 | 2958465 | 0.18 | 0.21 | 0.66 | 0.008 | 0.022 | 10.0 | 0.219 | 36.0 | 6.04 | 5.70 | 0.34 | 11 | 0 | 0
ผ่านทั้งหมด | ผ่าน | ผ่าน |  |  | 890000001495 | 0010 | 1 | 2181127 | RBM1S240601000 | เหล็กเส้นกลม 6มมx10มSR24(รญ)(ม) ตรง | SR 24 | 2025-12-01 | 2024-01-01 | 2958465 | 2024-01-01 | 2958465 | 0.17 | 0.18 | 0.55 | 0.006 | 0.020 | 10 | 0.223 | 35.0 | 6.10 | 5.97 | 0.13 | 11 | 0 | 0
ผ่านทั้งหมด | ผ่าน | ผ่าน |  |  | 890000001499 | 0010 | 1 | 2181129 | RBM1S240601000 | เหล็กเส้นกลม 6มมx10มSR24(รญ)(ม) ตรง | SR24 | 2025-12-04 | 2024-01-01 | 2958465 | 2024-01-01 | 2958465 | 0.15 | 0.20 | 0.60 | 0.008 | 0.022 | 10.0 | 0.220 | 36.0 | 6.09 | 5.82 | 0.27 | 11 | 0 | 0
ผ่านทั้งหมด | ผ่าน | ผ่าน |  |  | 890000001503 | 0010 | 1 | 2181128 | RBM1S240601000 | เหล็กเส้นกลม 6มมx10มSR24(รญ)(ม) ตรง | SR24 | 2025-12-06 | 2024-01-01 | 2958465 | 2024-01-01 | 2958465 | 0.17 | 0.21 | 0.62 | 0.011 | 0.017 | 10.0 | 0.222 | 37.0 | 6.15 | 5.92 | 0.23 | 11 | 0 | 0
ผ่านทั้งหมด | ผ่าน | ผ่าน |  |  | 890000001503 | 0010 | 2 | 2181201 | RBM1S240601000 | เหล็กเส้นกลม 6มมx10มSR24(รญ)(ม) ตรง | SR24 | 2025-12-06 | 2024-01-01 | 2958465 | 2024-01-01 | 2958465 | 0.16 | 0.20 | 0.62 | 0.008 | 0.020 | 10.0 | 0.221 | 36.0 | 6.12 | 5.80 | 0.32 | 11 | 0 | 0
ผ่านทั้งหมด | ผ่าน | ผ่าน |  |  | 890000001503 | 0010 | 3 | 2181202 | RBM1S240601000 | เหล็กเส้นกลม 6มมx10มSR24(รญ)(ม) ตรง | SR24 | 2025-12-08 | 2024-01-01 | 2958465 | 2024-01-01 | 2958465 | 0.16 | 0.21 | 0.61 | 0.008 | 0.020 | 10.0 | 0.220 | 36.0 | 6.09 | 5.80 | 0.29 | 11 | 0 | 0
ผ่านทั้งหมด | ผ่าน | ผ่าน |  |  | 890000001503 | 0010 | 6 | 2181211 | RBM1S240601000 | เหล็กเส้นกลม 6มมx10มSR24(รญ)(ม) ตรง | SR24 | 2025-12-11 | 2024-01-01 | 2958465 | 2024-01-01 | 2958465 | 0.19 | 0.23 | 0.54 | 0.033 | 0.031 | 10.0 | 0.220 | 35.0 | 6.03 | 5.83 | 0.20 | 11 | 0 | 0
ผ่านทั้งหมด | ผ่าน | ผ่าน |  |  | 890000001507 | 0010 | 1 | 2181208 | RBM1S240601000 | เหล็กเส้นกลม 6มมx10มSR24(รญ)(ม) ตรง | SR24 | 2025-12-10 | 2024-01-01 | 2958465 | 2024-01-01 | 2958465 | 0.17 | 0.20 | 0.63 | 0.008 | 0.035 | 10.00 | 0.221 | 38 | 6.10 | 5.75 | 0.35 | 11 | 0 | 0
ผ่านทั้งหมด | ผ่าน | ผ่าน |  |  | 890000001508 | 0010 | 1 | 2181206 | RBM1S240601000 | เหล็กเส้นกลม 6มมx10มSR24(รญ)(ม) ตรง | SR24 | 2025-12-10 | 2024-01-01 | 2958465 | 2024-01-01 | 2958465 | 0.17 | 0.19 | 0.57 | 0.007 | 0.020 | 10.00 | 0.22 | 34 | 6.07 | 5.83 | 0.24 | 11 | 0 | 0
ผ่านทั้งหมด | ผ่าน | ผ่าน |  |  | 890000001509 | 0010 | 1 | 2181203 | RBM1S240601000 | เหล็กเส้นกลม 6มมx10มSR24(รญ)(ม) ตรง | SR24 | 2025-12-10 | 2024-01-01 | 2958465 | 2024-01-01 | 2958465 | 0.16 | 0.23 | 0.62 | 0.007 | 0.020 | 10.00 | 0.220 | 35 | 6.02 | 5.70 | 0.32 | 11 | 0 | 0
ผ่านทั้งหมด | ผ่าน | ผ่าน |  |  | 890000001514 | 0010 | 2 | 2181216 | RBM1S240601000 | เหล็กเส้นกลม 6มมx10มSR24(รญ)(ม) ตรง | SR24 | 2025-12-17 | 2024-01-01 | 2958465 | 2024-01-01 | 2958465 | 0.16 | 0.22 | 0.58 | 0.007 | 0.021 | 10.0 | 0.220 | 35.0 | 6.10 | 5.81 | 0.29 | 11 | 0 | 0
ผ่านทั้งหมด | ผ่าน | ผ่าน |  |  | 890000001514 | 0010 | 3 | 2181213 | RBM1S240601000 | เหล็กเส้นกลม 6มมx10มSR24(รญ)(ม) ตรง | SR24 | 2025-12-17 | 2024-01-01 | 2958465 | 2024-01-01 | 2958465 | 0.15 | 0.20 | 0.60 | 0.008 | 0.022 | 10.0 | 0.220 | 36.0 | 6.09 | 5.82 | 0.27 | 11 | 0 | 0
ผ่านทั้งหมด | ผ่าน | ผ่าน |  |  | 890000001514 | 0010 | 4 | 2181215 | RBM1S240601000 | เหล็กเส้นกลม 6มมx10มSR24(รญ)(ม) ตรง | SR24 | 2025-12-17 | 2024-01-01 | 2958465 | 2024-01-01 | 2958465 | 0.17 | 0.20 | 0.63 | 0.008 | 0.035 | 10.0 | 0.221 | 38.0 | 6.10 | 5.75 | 0.35 | 11 | 0 | 0
ผ่านทั้งหมด | ผ่าน | ผ่าน |  |  | 890000001514 | 0010 | 5 | 2181217 | RBM1S240601000 | เหล็กเส้นกลม 6มมx10มSR24(รญ)(ม) ตรง | SR24 | 2025-12-19 | 2024-01-01 | 2958465 | 2024-01-01 | 2958465 | 0.15 | 0.22 | 0.61 | 0.009 | 0.024 | 10.00 | 0.220 | 35.0 | 6.11 | 5.79 | 0.32 | 11 | 0 | 0
ผ่านทั้งหมด | ผ่าน | ผ่าน |  |  | 890000001514 | 0010 | 6 | 2181218 | RBM1S240601000 | เหล็กเส้นกลม 6มมx10มSR24(รญ)(ม) ตรง | SR24 | 2025-12-19 | 2024-01-01 | 2958465 | 2024-01-01 | 2958465 | 0.16 | 0.18 | 0.64 | 0.009 | 0.023 | 10.00 | 0.220 | 36.0 | 6.10 | 5.83 | 0.27 | 11 | 0 | 0
ผ่านทั้งหมด | ผ่าน | ผ่าน |  |  | 890000001514 | 0010 | 7 | 2181220 | RBM1S240601000 | เหล็กเส้นกลม 6มมx10มSR24(รญ)(ม) ตรง | SR24 | 2025-12-23 | 2024-01-01 | 2958465 | 2024-01-01 | 2958465 | 0.15 | 0.20 | 0.60 | 0.008 | 0.022 | 10.0 | 0.220 | 36.0 | 6.09 | 5.82 | 0.27 | 11 | 0 | 0
ผ่านทั้งหมด | ผ่าน | ผ่าน |  |  | 890000001514 | 0010 | 8 | 2181222 | RBM1S240601000 | เหล็กเส้นกลม 6มมx10มSR24(รญ)(ม) ตรง | SR24 | 2025-12-23 | 2024-01-01 | 2958465 | 2024-01-01 | 2958465 | 0.17 | 0.20 | 0.63 | 0.008 | 0.035 | 10.0 | 0.221 | 38.0 | 6.10 | 5.75 | 0.35 | 11 | 0 | 0
ผ่านทั้งหมด | ผ่าน | ผ่าน |  |  | 890000001514 | 0010 | 9 | 2181223 | RBM1S240601000 | เหล็กเส้นกลม 6มมx10มSR24(รญ)(ม) ตรง | SR24 | 2025-12-24 | 2024-01-01 | 2958465 | 2024-01-01 | 2958465 | 0.16 | 0.21 | 0.60 | 0.009 | 0.027 | 10.0 | 0.221 | 37.0 | 6.12 | 5.80 | 0.32 | 11 | 0 | 0
ผ่านทั้งหมด | ผ่าน | ผ่าน |  |  | 890000001514 | 0010 | 11 | 2181224 | RBM1S240601000 | เหล็กเส้นกลม 6มมx10มSR24(รญ)(ม) ตรง | SR24 | 2025-12-27 | 2024-01-01 | 2958465 | 2024-01-01 | 2958465 | 0.15 | 0.20 | 0.60 | 0.008 | 0.022 | 10.0 | 0.220 | 36.0 | 6.09 | 5.82 | 0.27 | 11 | 0 | 0
ผ่านทั้งหมด | ผ่าน | ผ่าน |  |  | 890000001514 | 0010 | 12 | 2181225 | RBM1S240601000 | เหล็กเส้นกลม 6มมx10มSR24(รญ)(ม) ตรง | SR24 | 2025-12-27 | 2024-01-01 | 2958465 | 2024-01-01 | 2958465 | 0.17 | 0.20 | 0.63 | 0.008 | 0.035 | 10.0 | 0.221 | 38.0 | 6.10 | 5.75 | 0.35 | 11 | 0 | 0
ผ่านทั้งหมด | ผ่าน | ผ่าน |  |  | 890000001528 | 0010 | 1 | 79811061 | RBM1S240901000 | เหล็กเส้นกลม 9มมx10มSR24(รญ)(ม) ตรง | SR24 | 2026-01-05 | 2024-01-01 | 2958465 | 2024-01-01 | 2958465 | 0.16 | 0.22 | 0.68 | 0.011 | 0.026 | 10.0 | 0.485 | 28.0 | 8.97 | 8.84 | 0.13 | 11 | 0 | 0
ผ่านทั้งหมด | ผ่าน | ผ่าน |  |  | 890000001533 | 0010 | 1 | 2190105 | RBM1S240601000 | เหล็กเส้นกลม 6มมx10มSR24(รญ)(ม) ตรง | SR24 | 2026-01-07 | 2024-01-01 | 2958465 | 2024-01-01 | 2958465 | 0.15 | 0.20 | 0.60 | 0.008 | 0.022 | 10.0 | 0.220 | 36.0 | 6.09 | 5.82 | 0.27 | 11 | 0 | 0
ผ่านทั้งหมด | ผ่าน | ผ่าน |  |  | 890000001533 | 0010 | 2 | 2181226 | RBM1S240601000 | เหล็กเส้นกลม 6มมx10มSR24(รญ)(ม) ตรง | SR24 | 2026-01-07 | 2024-01-01 | 2958465 | 2024-01-01 | 2958465 | 0.17 | 0.21 | 0.62 | 0.011 | 0.017 | 10.0 | 0.222 | 37.0 | 6.15 | 5.92 | 0.23 | 11 | 0 | 0
ผ่านทั้งหมด | ผ่าน | ผ่าน |  |  | 890000001533 | 0010 | 3 | 2181227 | RBM1S240601000 | เหล็กเส้นกลม 6มมx10มSR24(รญ)(ม) ตรง | SR24 | 2026-01-07 | 2024-01-01 | 2958465 | 2024-01-01 | 2958465 | 0.16 | 0.20 | 0.62 | 0.008 | 0.020 | 10.0 | 0.221 | 36.0 | 6.12 | 5.80 | 0.32 | 11 | 0 | 0
ผ่านทั้งหมด | ผ่าน | ผ่าน |  |  | 890000001533 | 0010 | 4 | 2190107 | RBM1S240601000 | เหล็กเส้นกลม 6มมx10มSR24(รญ)(ม) ตรง | SR24 | 2026-01-12 | 2024-01-01 | 2958465 | 2024-01-01 | 2958465 | 0.17 | 0.21 | 0.62 | 0.011 | 0.017 | 10.0 | 0.222 | 37.0 | 6.15 | 5.92 | 0.23 | 11 | 0 | 0
ผ่านทั้งหมด | ผ่าน | ผ่าน |  |  | 890000001533 | 0010 | 5 | 2190109 | RBM1S240601000 | เหล็กเส้นกลม 6มมx10มSR24(รญ)(ม) ตรง | SR24 | 2026-01-12 | 2024-01-01 | 2958465 | 2024-01-01 | 2958465 | 0.16 | 0.20 | 0.58 | 0.009 | 0.029 | 10.0 | 0.220 | 35.0 | 6.11 | 5.82 | 0.29 | 11 | 0 | 0
ผ่านทั้งหมด | ผ่าน | ผ่าน |  |  | 890000001533 | 0010 | 6 | 2190108 | RBM1S240601000 | เหล็กเส้นกลม 6มมx10มSR24(รญ)(ม) ตรง | SR24 | 2026-01-12 | 2024-01-01 | 2958465 | 2024-01-01 | 2958465 | 0.16 | 0.21 | 0.61 | 0.008 | 0.020 | 10.0 | 0.220 | 36.0 | 6.09 | 5.80 | 0.29 | 11 | 0 | 0
ผ่านทั้งหมด | ผ่าน | ผ่าน |  |  | 890000001533 | 0010 | 7 | 2190106 | RBM1S240601000 | เหล็กเส้นกลม 6มมx10มSR24(รญ)(ม) ตรง | SR24 | 2026-01-13 | 2024-01-01 | 2958465 | 2024-01-01 | 2958465 | 0.17 | 0.20 | 0.63 | 0.008 | 0.035 | 10.0 | 0.221 | 38.0 | 6.10 | 5.75 | 0.35 | 11 | 0 | 0
ผ่านทั้งหมด | ผ่าน | ผ่าน |  |  | 890000001533 | 0010 | 8 | 2190114 | RBM1S240601000 | เหล็กเส้นกลม 6มมx10มSR24(รญ)(ม) ตรง | SR24 | 2026-01-15 | 2024-01-01 | 2958465 | 2024-01-01 | 2958465 | 0.15 | 0.22 | 0.61 | 0.009 | 0.024 | 10.0 | 0.220 | 35.0 | 6.11 | 5.79 | 0.32 | 11 | 0 | 0
ผ่านทั้งหมด | ผ่าน | ผ่าน |  |  | 890000001533 | 0010 | 9 | 2190113 | RBM1S240601000 | เหล็กเส้นกลม 6มมx10มSR24(รญ)(ม) ตรง | SR24 | 2026-01-15 | 2024-01-01 | 2958465 | 2024-01-01 | 2958465 | 0.16 | 0.18 | 0.64 | 0.009 | 0.023 | 10.0 | 0.220 | 36.0 | 6.10 | 5.83 | 0.27 | 11 | 0 | 0
ผ่านทั้งหมด | ผ่าน | ผ่าน |  |  | 890000001533 | 0010 | 10 | 2190115 | RBM1S240601000 | เหล็กเส้นกลม 6มมx10มSR24(รญ)(ม) ตรง | SR24 | 2026-01-20 | 2024-01-01 | 2958465 | 2024-01-01 | 2958465 | 0.15 | 0.22 | 0.61 | 0.009 | 0.024 | 10.0 | 0.220 | 35.0 | 6.11 | 5.79 | 0.32 | 11 | 0 | 0
ผ่านทั้งหมด | ผ่าน | ผ่าน |  |  | 890000001533 | 0010 | 11 | 2190116 | RBM1S240601000 | เหล็กเส้นกลม 6มมx10มSR24(รญ)(ม) ตรง | SR24 | 2026-01-20 | 2024-01-01 | 2958465 | 2024-01-01 | 2958465 | 0.17 | 0.20 | 0.63 | 0.008 | 0.035 | 10.0 | 0.221 | 38.0 | 6.10 | 5.75 | 0.35 | 11 | 0 | 0
ผ่านทั้งหมด | ผ่าน | ผ่าน |  |  | 890000001533 | 0010 | 12 | 2190117 | RBM1S240601000 | เหล็กเส้นกลม 6มมx10มSR24(รญ)(ม) ตรง | SR24 | 2026-01-21 | 2024-01-01 | 2958465 | 2024-01-01 | 2958465 | 0.16 | 0.19 | 0.55 | 0.014 | 0.027 | 10.0 | 0.220 | 35.0 | 6.12 | 5.79 | 0.33 | 11 | 0 | 0
ผ่านทั้งหมด | ผ่าน | ผ่าน |  |  | 890000001533 | 0010 | 13 | 2190120 | RBM1S240601000 | เหล็กเส้นกลม 6มมx10มSR24(รญ)(ม) ตรง | SR24 | 2026-01-21 | 2024-01-01 | 2958465 | 2024-01-01 | 2958465 | 0.17 | 0.21 | 0.62 | 0.011 | 0.017 | 10.0 | 0.222 | 37.0 | 6.15 | 5.92 | 0.23 | 11 | 0 | 0
ผ่านทั้งหมด | ผ่าน | ผ่าน |  |  | 890000001533 | 0010 | 14 | 2190119 | RBM1S240601000 | เหล็กเส้นกลม 6มมx10มSR24(รญ)(ม) ตรง | SR24 | 2026-01-21 | 2024-01-01 | 2958465 | 2024-01-01 | 2958465 | 0.16 | 0.20 | 0.62 | 0.008 | 0.020 | 10.0 | 0.221 | 36.0 | 6.12 | 5.80 | 0.32 | 11 | 0 | 0
ผ่านทั้งหมด | ผ่าน | ผ่าน |  |  | 890000001533 | 0010 | 15 | 2190121 | RBM1S240601000 | เหล็กเส้นกลม 6มมx10มSR24(รญ)(ม) ตรง | SR24 | 2026-01-22 | 2024-01-01 | 2958465 | 2024-01-01 | 2958465 | 0.16 | 0.22 | 0.58 | 0.007 | 0.021 | 10.0 | 0.220 | 35.0 | 6.10 | 5.81 | 0.29 | 11 | 0 | 0
ผ่านทั้งหมด | ผ่าน | ผ่าน |  |  | 890000001533 | 0010 | 16 | 2190122 | RBM1S240601000 | เหล็กเส้นกลม 6มมx10มSR24(รญ)(ม) ตรง | SR24 | 2026-01-26 | 2024-01-01 | 2958465 | 2024-01-01 | 2958465 | 0.19 | 0.2 | 0.61 | 0.011 | 0.035 | 10.0 | 0.220 | 36.0 | 6.10 | 5.82 | 0.28 | 11 | 0 | 0
ผ่านทั้งหมด | ผ่าน | ผ่าน |  |  | 890000001533 | 0010 | 18 | 2190124 | RBM1S240601000 | เหล็กเส้นกลม 6มมx10มSR24(รญ)(ม) ตรง | SR24 | 2026-01-26 | 2024-01-01 | 2958465 | 2024-01-01 | 2958465 | 0.16 | 0.22 | 0.58 | 0.007 | 0.021 | 10.0 | 0.220 | 35.0 | 6.10 | 5.81 | 0.29 | 11 | 0 | 0
ผ่านทั้งหมด | ผ่าน | ผ่าน |  |  | 890000001533 | 0010 | 20 | 2190128 | RBM1S240601000 | เหล็กเส้นกลม 6มมx10มSR24(รญ)(ม) ตรง | SR24 | 2026-01-30 | 2024-01-01 | 2958465 | 2024-01-01 | 2958465 | 0.16 | 0.19 | 0.59 | 0.009 | 0.026 | 10.0 | 0.221 | 36.0 | 6.11 | 5.88 | 0.23 | 11 | 0 | 0
ผ่านทั้งหมด | ผ่าน | ผ่าน |  |  | 890000001533 | 0010 | 21 | 2190129 | RBM1S240601000 | เหล็กเส้นกลม 6มมx10มSR24(รญ)(ม) ตรง | SR24 | 2026-02-03 | 2024-01-01 | 2958465 | 2024-01-01 | 2958465 | 0.16 | 0.20 | 0.62 | 0.008 | 0.020 | 10.0 | 0.221 | 36.0 | 6.12 | 5.80 | 0.32 | 11 | 0 | 0
ผ่านทั้งหมด | ผ่าน | ผ่าน |  |  | 890000001533 | 0010 | 22 | 2190130 | RBM1S240601000 | เหล็กเส้นกลม 6มมx10มSR24(รญ)(ม) ตรง | SR24 | 2026-02-03 | 2024-01-01 | 2958465 | 2024-01-01 | 2958465 | 0.16 | 0.21 | 0.61 | 0.008 | 0.020 | 10.0 | 0.220 | 36.0 | 6.09 | 5.80 | 0.29 | 11 | 0 | 0
ผ่านทั้งหมด | ผ่าน | ผ่าน |  |  | 890000001533 | 0010 | 23 | 2190202 | RBM1S240601000 | เหล็กเส้นกลม 6มมx10มSR24(รญ)(ม) ตรง | SR24 | 2026-02-09 | 2024-01-01 | 2958465 | 2024-01-01 | 2958465 | 0.16 | 0.21 | 0.61 | 0.008 | 0.020 | 10.0 | 0.220 | 36.0 | 6.09 | 5.80 | 0.29 | 11 | 0 | 0
ผ่านทั้งหมด | ผ่าน | ผ่าน |  |  | 890000001533 | 0010 | 24 | 2190131 | RBM1S240601000 | เหล็กเส้นกลม 6มมx10มSR24(รญ)(ม) ตรง | SR24 | 2026-02-14 | 2024-01-01 | 2958465 | 2024-01-01 | 2958465 | 0.17 | 0.21 | 0.62 | 0.011 | 0.017 | 10.0 | 0.222 | 37.0 | 6.15 | 5.92 | 0.23 | 11 | 0 | 0
ผ่านทั้งหมด | ผ่าน | ผ่าน |  |  | 890000001533 | 0010 | 25 | 2190221 | RBM1S240601000 | เหล็กเส้นกลม 6มมx10มSR24(รญ)(ม) ตรง | SR24 | 2026-02-23 | 2024-01-01 | 2958465 | 2024-01-01 | 2958465 | 0.16 | 0.21 | 0.61 | 0.008 | 0.020 | 10.0 | 0.220 | 36.0 | 6.09 | 5.80 | 0.29 | 11 | 0 | 0
ผ่านทั้งหมด | ผ่าน | ผ่าน |  |  | 890000001533 | 0010 | 26 | 2190220 | RBM1S240601000 | เหล็กเส้นกลม 6มมx10มSR24(รญ)(ม) ตรง | SR24 | 2026-02-24 | 2024-01-01 | 2958465 | 2024-01-01 | 2958465 | 0.16 | 0.18 | 0.64 | 0.009 | 0.023 | 10.0 | 0.220 | 36.0 | 6.10 | 5.83 | 0.27 | 11 | 0 | 0
ผ่านทั้งหมด | ผ่าน | ผ่าน |  |  | 890000001533 | 0010 | 27 | 2190223 | RBM1S240601000 | เหล็กเส้นกลม 6มมx10มSR24(รญ)(ม) ตรง | SR24 | 2026-02-25 | 2024-01-01 | 2958465 | 2024-01-01 | 2958465 | 0.16 | 0.22 | 0.58 | 0.007 | 0.021 | 10.0 | 0.220 | 35.0 | 6.10 | 5.81 | 0.29 | 11 | 0 | 0
ผ่านทั้งหมด | ผ่าน | ผ่าน |  |  | 890000001533 | 0010 | 29 | 2190225 | RBM1S240601000 | เหล็กเส้นกลม 6มมx10มSR24(รญ)(ม) ตรง | SR24 | 2026-02-26 | 2024-01-01 | 2958465 | 2024-01-01 | 2958465 | 0.16 | 0.22 | 0.58 | 0.007 | 0.021 | 10.0 | 0.220 | 35.0 | 6.10 | 5.81 | 0.29 | 11 | 0 | 0
ผ่านทั้งหมด | ผ่าน | ผ่าน |  |  | 890000001533 | 0010 | 31 | 72902260 | RBM1S240601000 | เหล็กเส้นกลม 6มมx10มSR24(รญ)(ม) ตรง | SR24 | 2026-02-28 | 2024-01-01 | 2958465 | 2024-01-01 | 2958465 | 0.17 | 0.18 | 0.66 | 0.008 | 0.026 | 10.0 | 0.219 | 38.0 | 6.00 | 5.79 | 0.21 | 11 | 0 | 0
ผ่านทั้งหมด | ผ่าน | ผ่าน |  |  | 890000001533 | 0010 | 32 | 72902250 | RBM1S240601000 | เหล็กเส้นกลม 6มมx10มSR24(รญ)(ม) ตรง | SR24 | 2026-02-28 | 2024-01-01 | 2958465 | 2024-01-01 | 2958465 | 0.16 | 0.17 | 0.62 | 0.008 | 0.025 | 10.0 | 0.217 | 39.0 | 6.04 | 5.85 | 0.19 | 11 | 0 | 0
ผ่านทั้งหมด | ผ่าน | ผ่าน |  |  | 890000001533 | 0010 | 33 | 72902270 | RBM1S240601000 | เหล็กเส้นกลม 6มมx10มSR24(รญ)(ม) ตรง | SR24 | 2026-02-28 | 2024-01-01 | 2958465 | 2024-01-01 | 2958465 | 0.16 | 0.18 | 0.65 | 0.010 | 0.024 | 10.0 | 0.219 | 39.0 | 6.04 | 5.90 | 0.14 | 11 | 0 | 0
ผ่านทั้งหมด | ผ่าน | ผ่าน |  |  | 890000001533 | 0010 | 34 | 72902280 | RBM1S240601000 | เหล็กเส้นกลม 6มมx10มSR24(รญ)(ม) ตรง | SR24 | 2026-02-28 | 2024-01-01 | 2958465 | 2024-01-01 | 2958465 | 0.16 | 0.17 | 0.62 | 0.008 | 0.025 | 10.0 | 0.217 | 39.0 | 6.04 | 5.85 | 0.19 | 11 | 0 | 0
ผ่านทั้งหมด | ผ่าน | ผ่าน |  |  | 890000001533 | 0010 | 35 | 72903010 | RBM1S240601000 | เหล็กเส้นกลม 6มมx10มSR24(รญ)(ม) ตรง | SR24 | 2026-03-02 | 2024-01-01 | 2958465 | 2024-01-01 | 2958465 | 0.16 | 0.18 | 0.65 | 0.010 | 0.024 | 10.0 | 0.219 | 39.0 | 6.04 | 5.90 | 0.14 | 11 | 0 | 0
ผ่านทั้งหมด | ผ่าน | ผ่าน |  |  | 890000001533 | 0010 | 38 | 72903020 | RBM1S240601000 | เหล็กเส้นกลม 6มมx10มSR24(รญ)(ม) ตรง | SR24 | 2026-03-04 | 2024-01-01 | 2958465 | 2024-01-01 | 2958465 | 0.17 | 0.20 | 0.51 | 0.024 | 0.015 | 10.0 | 0.220 | 38.0 | 5.97 | 5.73 | 0.24 | 11 | 0 | 0
ผ่านทั้งหมด | ผ่าน | ผ่าน |  |  | 890000001533 | 0010 | 39 | 2190228 | RBM1S240601000 | เหล็กเส้นกลม 6มมx10มSR24(รญ)(ม) ตรง | SR24 | 2026-03-04 | 2024-01-01 | 2958465 | 2024-01-01 | 2958465 | 0.16 | 0.18 | 0.65 | 0.010 | 0.024 | 10.0 | 0.219 | 39.0 | 6.04 | 5.90 | 0.14 | 11 | 0 | 0
ผ่านทั้งหมด | ผ่าน | ผ่าน |  |  | 890000001533 | 0010 | 40 | 2190303 | RBM1S240601000 | เหล็กเส้นกลม 6มมx10มSR24(รญ)(ม) ตรง | SR24 | 2026-03-05 | 2024-01-01 | 2958465 | 2024-01-01 | 2958465 | 0.16 | 0.18 | 0.65 | 0.010 | 0.024 | 10.0 | 0.219 | 39.0 | 6.04 | 5.90 | 0.14 | 11 | 0 | 0
ผ่านทั้งหมด | ผ่าน | ผ่าน |  |  | 890000001533 | 0010 | 42 | 72903030 | RBM1S240601000 | เหล็กเส้นกลม 6มมx10มSR24(รญ)(ม) ตรง | SR24 | 2026-03-05 | 2024-01-01 | 2958465 | 2024-01-01 | 2958465 | 0.16 | 0.17 | 0.62 | 0.008 | 0.025 | 10.0 | 0.217 | 39.0 | 6.04 | 5.85 | 0.19 | 11 | 0 | 0
ผ่านทั้งหมด | ผ่าน | ผ่าน |  |  | 890000001533 | 0010 | 44 | 72903050 | RBM1S240601000 | เหล็กเส้นกลม 6มมx10มSR24(รญ)(ม) ตรง | SR24 | 2026-03-06 | 2024-01-01 | 2958465 | 2024-01-01 | 2958465 | 0.16 | 0.17 | 0.62 | 0.008 | 0.025 | 10.0 | 0.217 | 39.0 | 6.04 | 5.85 | 0.19 | 11 | 0 | 0
ผ่านทั้งหมด | ผ่าน | ผ่าน |  |  | 890000001533 | 0010 | 45 | 2190305 | RBM1S240601000 | เหล็กเส้นกลม 6มมx10มSR24(รญ)(ม) ตรง | SR24 | 2026-03-09 | 2024-01-01 | 2958465 | 2024-01-01 | 2958465 | 0.17 | 0.20 | 0.51 | 0.024 | 0.015 | 10.0 | 0.220 | 38.0 | 5.97 | 5.73 | 0.24 | 11 | 0 | 0
ผ่านทั้งหมด | ผ่าน | ผ่าน |  |  | 890000001533 | 0010 | 46 | 72903070 | RBM1S240601000 | เหล็กเส้นกลม 6มมx10มSR24(รญ)(ม) ตรง | SR24 | 2026-03-09 | 2024-01-01 | 2958465 | 2024-01-01 | 2958465 | 0.17 | 0.18 | 0.66 | 0.008 | 0.026 | 10.0 | 0.219 | 38.0 | 6.00 | 5.79 | 0.21 | 11 | 0 | 0
ผ่านทั้งหมด | ผ่าน | ผ่าน |  |  | 890000001533 | 0010 | 47 | 72903060 | RBM1S240601000 | เหล็กเส้นกลม 6มมx10มSR24(รญ)(ม) ตรง | SR24 | 2026-03-09 | 2024-01-01 | 2958465 | 2024-01-01 | 2958465 | 0.16 | 0.17 | 0.62 | 0.008 | 0.025 | 10.0 | 0.217 | 39.0 | 6.04 | 5.85 | 0.19 | 11 | 0 | 0
ผ่านทั้งหมด | ผ่าน | ผ่าน |  |  | 890000001533 | 0010 | 48 | 2190306 | RBM1S240601000 | เหล็กเส้นกลม 6มมx10มSR24(รญ)(ม) ตรง | SR24 | 2026-03-10 | 2024-01-01 | 2958465 | 2024-01-01 | 2958465 | 0.16 | 0.21 | 0.60 | 0.009 | 0.027 | 10.0 | 0.221 | 37.0 | 6.12 | 5.80 | 0.32 | 11 | 0 | 0
ผ่านทั้งหมด | ผ่าน | ผ่าน |  |  | 890000001533 | 0010 | 50 | 72903080 | RBM1S240601000 | เหล็กเส้นกลม 6มมx10มSR24(รญ)(ม) ตรง | SR24 | 2026-03-10 | 2024-01-01 | 2958465 | 2024-01-01 | 2958465 | 0.16 | 0.17 | 0.62 | 0.008 | 0.025 | 10.0 | 0.217 | 39.0 | 6.04 | 5.85 | 0.19 | 11 | 0 | 0
ผ่านทั้งหมด | ผ่าน | ผ่าน |  |  | 890000001533 | 0010 | 52 | 72903100 | RBM1S240601000 | เหล็กเส้นกลม 6มมx10มSR24(รญ)(ม) ตรง | SR24 | 2026-03-12 | 2024-01-01 | 2958465 | 2024-01-01 | 2958465 | 0.17 | 0.20 | 0.68 | 0.007 | 0.031 | 10.0 | 0.218 | 36.0 | 6.04 | 5.85 | 0.19 | 11 | 0 | 0
ผ่านทั้งหมด | ผ่าน | ผ่าน |  |  | 890000001533 | 0010 | 54 | 2190314 | RBM1S240601000 | เหล็กเส้นกลม 6มมx10มSR24(รญ)(ม) ตรง | SR24 | 2026-03-23 | 2024-01-01 | 2958465 | 2024-01-01 | 2958465 | 0.16 | 0.19 | 0.55 | 0.014 | 0.027 | 10.0 | 0.220 | 35.0 | 6.12 | 5.79 | 0.33 | 11 | 0 | 0
ผ่านทั้งหมด | ผ่าน | ผ่าน |  |  | 890000001533 | 0010 | 55 | 2190310 | RBM1S240601000 | เหล็กเส้นกลม 6มมx10มSR24(รญ)(ม) ตรง | SR24 | 2026-03-23 | 2024-01-01 | 2958465 | 2024-01-01 | 2958465 | 0.19 | 0.2 | 0.61 | 0.011 | 0.035 | 10.0 | 0.220 | 36.0 | 6.10 | 5.82 | 0.28 | 11 | 0 | 0
ผ่านทั้งหมด | ผ่าน | ผ่าน |  |  | 890000001533 | 0010 | 56 | 2190313 | RBM1S240601000 | เหล็กเส้นกลม 6มมx10มSR24(รญ)(ม) ตรง | SR24 | 2026-04-07 | 2024-01-01 | 2958465 | 2024-01-01 | 2958465 | 0.16 | 0.17 | 0.62 | 0.008 | 0.025 | 10.0 | 0.217 | 39.0 | 6.04 | 5.85 | 0.19 | 11 | 0 | 0
ผ่านทั้งหมด | ผ่าน | ผ่าน |  |  | 890000001541 | 0010 | 1 | 2190110 | RBM1S240601000 | เหล็กเส้นกลม 6มมx10มSR24(รญ)(ม) ตรง | SR24 | 2026-01-13 | 2024-01-01 | 2958465 | 2024-01-01 | 2958465 | 0.17 | 0.23 | 0.47 | 0.020 | 0.011 | 10 | 0.218 | 37 | 5.99 | 5.70 | 0.29 | 11 | 0 | 0
ผ่านทั้งหมด | ผ่าน | ผ่าน |  |  | 890000001542 | 0010 | 1 | 2190112 | RBM1S240601000 | เหล็กเส้นกลม 6มมx10มSR24(รญ)(ม) ตรง | SR24 | 2026-01-13 | 2024-01-01 | 2958465 | 2024-01-01 | 2958465 | 0.18 | 0.21 | 0.45 | 0.012 | 0.009 | 10 | 0.217 | 37 | 5.96 | 5.69 | 0.27 | 11 | 0 | 0
ผ่านทั้งหมด | ผ่าน | ผ่าน |  |  | 890000001554 | 0010 | 1 | 2190126 | RBM1S240601000 | เหล็กเส้นกลม 6มมx10มSR24(รญ)(ม) ตรง | SR24 | 2026-01-27 | 2024-01-01 | 2958465 | 2024-01-01 | 2958465 | 0.16 | 0.22 | 0.63 | 0.006 | 0.028 | 10 | 0.216 | 34 | 5.95 | 5.82 | 0.13 | 11 | 0 | 0
ผ่านทั้งหมด | ผ่าน | ผ่าน |  |  | 890000001584 | 0010 | 5 | 79902227 | RBM1S240901000 | เหล็กเส้นกลม 9มมx10มSR24(รญ)(ม) ตรง | SR24 | 2026-02-27 | 2024-01-01 | 2958465 | 2024-01-01 | 2958465 | 0.16 | 0.18 | 0.60 | 0.010 | 0.031 | 10.0 | 0.488 | 30.0 | 8.98 | 8.87 | 0.11 | 11 | 0 | 0
ผ่านทั้งหมด | ผ่าน | ผ่าน |  |  | 890000001584 | 0010 | 6 | 79902226 | RBM1S240901000 | เหล็กเส้นกลม 9มมx10มSR24(รญ)(ม) ตรง | SR24 | 2026-02-27 | 2024-01-01 | 2958465 | 2024-01-01 | 2958465 | 0.17 | 0.19 | 0.61 | 0.011 | 0.033 | 10.0 | 0.490 | 29.0 | 8.95 | 8.76 | 0.19 | 11 | 0 | 0
ผ่านทั้งหมด | ผ่าน | ผ่าน |  |  | 890000001593 | 0010 | 1 | 2190311 | RBM1S240601000 | เหล็กเส้นกลม 6มมx10มSR24(รญ)(ม) ตรง | SR24 | 2026-03-14 | 2024-01-01 | 2958465 | 2024-01-01 | 2958465 | 0.17 | 0.20 | 0.51 | 0.024 | 0.015 | 10 | 0.220 | 38 | 5.97 | 5.73 | 0.24 | 11 | 0 | 0
ผ่านทั้งหมด | ผ่าน | ผ่าน |  |  | 890000001593 | 0010 | 2 | 2190312 | RBM1S240601000 | เหล็กเส้นกลม 6มมx10มSR24(รญ)(ม) ตรง | SR24 | 2026-03-14 | 2024-01-01 | 2958465 | 2024-01-01 | 2958465 | 0.17 | 0.18 | 0.66 | 0.008 | 0.026 | 10 | 0.219 | 38 | 6.00 | 5.79 | 0.21 | 11 | 0 | 0
ผ่านทั้งหมด | ผ่าน | ผ่าน |  |  | 890000001628 | 0010 | 1 | 2190425 | RBM1S240901000 | เหล็กเส้นกลม 9มมx10มSR24(รญ)(ม) ตรง | SR24 | 2026-04-30 | 2024-01-01 | 2958465 | 2024-01-01 | 2958465 | 0.18 | 0.23 | 0.68 | 0.009 | 0.035 | 10.0 | 0.493 | 28.0 | 8.97 | 8.77 | 0.20 | 11 | 0 | 0
ผ่านทั้งหมด | ผ่าน | ผ่าน |  |  | 890000001628 | 0010 | 3 | 2190429 | RBM1S240901000 | เหล็กเส้นกลม 9มมx10มSR24(รญ)(ม) ตรง | SR24 | 2026-04-30 | 2024-01-01 | 2958465 | 2024-01-01 | 2958465 | 0.16 | 0.20 | 0.66 | 0.010 | 0.028 | 10.0 | 0.493 | 29.0 | 8.91 | 8.67 | 0.22 | 11 | 0 | 0
ผ่านทั้งหมด | ผ่าน | ผ่าน |  |  | 890000001628 | 0010 | 4 | 2190505 | RBM1S240901000 | เหล็กเส้นกลม 9มมx10มSR24(รญ)(ม) ตรง | SR24 | 2026-05-07 | 2024-01-01 | 2958465 | 2024-01-01 | 2958465 | 0.16 | 0.23 | 0.63 | 0.007 | 0.018 | 10.0 | 0.498 | 32.0 | 9.12 | 8.89 | 0.23 | 11 | 0 | 0
ผ่านทั้งหมด | ผ่าน | ผ่าน |  |  | 890000001628 | 0010 | 5 | 2190507 | RBM1S240901000 | เหล็กเส้นกลม 9มมx10มSR24(รญ)(ม) ตรง | SR24 | 2026-05-08 | 2024-01-01 | 2958465 | 2024-01-01 | 2958465 | 0.14 | 0.23 | 0.62 | 0.011 | 0.029 | 10.0 | 0.494 | 35.0 | 9.02 | 8.80 | 0.22 | 11 | 0 | 0
ผ่านทั้งหมด | ผ่าน | ผ่าน |  |  | 890000001628 | 0010 | 6 | 2190508 | RBM1S240901000 | เหล็กเส้นกลม 9มมx10มSR24(รญ)(ม) ตรง | SR24 | 2026-05-08 | 2024-01-01 | 2958465 | 2024-01-01 | 2958465 | 0.16 | 0.23 | 0.63 | 0.008 | 0.027 | 10.0 | 0.491 | 32.0 | 9.04 | 8.78 | 0.26 | 11 | 0 | 0
ผ่านทั้งหมด | ผ่าน | ผ่าน |  |  | 890000001628 | 0010 | 7 | 2190502 | RBM1S240901000 | เหล็กเส้นกลม 9มมx10มSR24(รญ)(ม) ตรง | SR24 | 2026-05-12 | 2024-01-01 | 2958465 | 2024-01-01 | 2958465 | 0.16 | 0.21 | 0.66 | 0.009 | 0.029 | 10.0 | 0.494 | 32.0 | 9.00 | 8.79 | 0.21 | 11 | 0 | 0
ผ่านทั้งหมด | ผ่าน | ผ่าน |  |  | 890000001628 | 0010 | 8 | 2190504 | RBM1S240901000 | เหล็กเส้นกลม 9มมx10มSR24(รญ)(ม) ตรง | SR24 | 2026-05-12 | 2024-01-01 | 2958465 | 2024-01-01 | 2958465 | 0.17 | 0.22 | 0.67 | 0.009 | 0.028 | 10.0 | 0.492 | 32.0 | 8.97 | 8.72 | 0.25 | 11 | 0 | 0
ผ่านทั้งหมด | ผ่าน | ผ่าน |  |  | 890000001628 | 0010 | 9 | 2190430 | RBM1S240901000 | เหล็กเส้นกลม 9มมx10มSR24(รญ)(ม) ตรง | SR24 | 2026-05-12 | 2024-01-01 | 2958465 | 2024-01-01 | 2958465 | 0.16 | 0.23 | 0.63 | 0.007 | 0.018 | 10.0 | 0.498 | 32.0 | 9.12 | 8.89 | 0.23 | 11 | 0 | 0
ผ่านทั้งหมด | ผ่าน | ผ่าน |  |  | 890000001628 | 0010 | 10 | 2190511 | RBM1S240901000 | เหล็กเส้นกลม 9มมx10มSR24(รญ)(ม) ตรง | SR24 | 2026-05-15 | 2024-01-01 | 2958465 | 2024-01-01 | 2958465 | 0.16 | 0.23 | 0.63 | 0.007 | 0.018 | 10.0 | 0.498 | 32.0 | 9.12 | 8.89 | 0.23 | 11 | 0 | 0
ผ่านทั้งหมด | ผ่าน | ผ่าน |  |  | 890000001628 | 0010 | 11 | 2190512 | RBM1S240901000 | เหล็กเส้นกลม 9มมx10มSR24(รญ)(ม) ตรง | SR24 | 2026-05-15 | 2024-01-01 | 2958465 | 2024-01-01 | 2958465 | 0.14 | 0.23 | 0.62 | 0.011 | 0.029 | 10.0 | 0.494 | 35.0 | 9.02 | 8.80 | 0.22 | 11 | 0 | 0
ผ่านทั้งหมด | ผ่าน | ผ่าน |  |  | 890000001628 | 0010 | 12 | 2190513 | RBM1S240901000 | เหล็กเส้นกลม 9มมx10มSR24(รญ)(ม) ตรง | SR24 | 2026-05-15 | 2024-01-01 | 2958465 | 2024-01-01 | 2958465 | 0.16 | 0.23 | 0.63 | 0.008 | 0.027 | 10.0 | 0.491 | 32.0 | 9.04 | 8.78 | 0.26 | 11 | 0 | 0
ผ่านทั้งหมด | ผ่าน | ผ่าน |  |  | 890000001628 | 0010 | 13 | 2190509 | RBM1S240901000 | เหล็กเส้นกลม 9มมx10มSR24(รญ)(ม) ตรง | SR24 | 2026-05-16 | 2024-01-01 | 2958465 | 2024-01-01 | 2958465 | 0.17 | 0.22 | 0.66 | 0.010 | 0.033 | 10.0 | 0.490 | 32.0 | 8.99 | 8.84 | 0.15 | 11 | 0 | 0
ผ่านทั้งหมด | ผ่าน | ผ่าน |  |  | 890000001628 | 0010 | 14 | 2190515 | RBM1S240901000 | เหล็กเส้นกลม 9มมx10มSR24(รญ)(ม) ตรง | SR24 | 2026-05-16 | 2024-01-01 | 2958465 | 2024-01-01 | 2958465 | 0.15 | 0.23 | 0.67 | 0.011 | 0.032 | 10.0 | 0.491 | 31.0 | 9.00 | 8.85 | 0.15 | 11 | 0 | 0
ผ่านทั้งหมด | ผ่าน | ผ่าน |  |  | 890000001628 | 0010 | 16 | 2190516 | RBM1S240901000 | เหล็กเส้นกลม 9มมx10มSR24(รญ)(ม) ตรง | SR24 | 2026-05-18 | 2024-01-01 | 2958465 | 2024-01-01 | 2958465 | 0.15 | 0.23 | 0.67 | 0.011 | 0.032 | 10.0 | 0.491 | 31.0 | 9.00 | 8.85 | 0.15 | 11 | 0 | 0
ผ่านทั้งหมด | ผ่าน | ผ่าน |  |  | 890000001628 | 0010 | 17 | 71090428 | RBM1S240901000 | เหล็กเส้นกลม 9มมx10มSR24(รญ)(ม) ตรง | SR24 | 2026-05-19 | 2024-01-01 | 2958465 | 2024-01-01 | 2958465 | 0.17 | 0.22 | 0.64 | 0.011 | 0.030 | 10.0 | 0.492 | 32.0 | 9.01 | 8.79 | 0.22 | 11 | 0 | 0
ผ่านทั้งหมด | ผ่าน | ผ่าน |  |  | 890000001628 | 0010 | 18 | 71090429 | RBM1S240901000 | เหล็กเส้นกลม 9มมx10มSR24(รญ)(ม) ตรง | SR24 | 2026-05-19 | 2024-01-01 | 2958465 | 2024-01-01 | 2958465 | 0.15 | 0.23 | 0.67 | 0.011 | 0.032 | 10.0 | 0.491 | 31.0 | 9.00 | 8.85 | 0.15 | 11 | 0 | 0
ผ่านทั้งหมด | ผ่าน | ผ่าน |  |  | 890000001639 | 0010 | 1 | 2190513 | RBM1S240601000 | เหล็กเส้นกลม 6มมx10มSR24(รญ)(ม) ตรง | SR24 | 2026-05-15 | 2024-01-01 | 2958465 | 2024-01-01 | 2958465 | 0.17 | 0.19 | 0.54 | 0.032 | 0.024 | 10.0 | 0.219 | 37.0 | 6.02 | 5.83 | 0.19 | 11 | 0 | 0
ผ่านทั้งหมด | ผ่าน | ผ่าน |  |  | 890000001643 | 0010 | 1 | 2190515 | RBM1S240601000 | เหล็กเส้นกลม 6มมx10มSR24(รญ)(ม) ตรง | SR24 | 2026-05-18 | 2024-01-01 | 2958465 | 2024-01-01 | 2958465 | 0.17 | 0.21 | 0.56 | 0.031 | 0.028 | 10.0 | 0.219 | 37.0 | 6.00 | 5.88 | 0.12 | 11 | 0 | 0
ผ่านทั้งหมด | ผ่าน | ผ่าน |  |  | 890000001643 | 0010 | 2 | 72905140 | RBM1S240601000 | เหล็กเส้นกลม 6มมx10มSR24(รญ)(ม) ตรง | SR24 | 2026-05-18 | 2024-01-01 | 2958465 | 2024-01-01 | 2958465 | 0.17 | 0.19 | 0.47 | 0.031 | 0.020 | 10.0 | 0.219 | 36.0 | 6.10 | 5.80 | 0.30 | 11 | 0 | 0
ผ่านทั้งหมด | ผ่าน | ผ่าน |  |  | 890000001643 | 0010 | 3 | 72905160 | RBM1S240601000 | เหล็กเส้นกลม 6มมx10มSR24(รญ)(ม) ตรง | SR24 | 2026-05-18 | 2024-01-01 | 2958465 | 2024-01-01 | 2958465 | 0.19 | 0.18 | 0.48 | 0.032 | 0.019 | 10.0 | 0.217 | 38.0 | 6.10 | 5.78 | 0.32 | 11 | 0 | 0
ผ่านทั้งหมด | ผ่าน | ผ่าน |  |  | 890000001643 | 0010 | 4 | 72905170 | RBM1S240601000 | เหล็กเส้นกลม 6มมx10มSR24(รญ)(ม) ตรง | SR24 | 2026-05-18 | 2024-01-01 | 2958465 | 2024-01-01 | 2958465 | 0.20 | 0.18 | 0.48 | 0.023 | 0.025 | 10.0 | 0.218 | 37.0 | 6.02 | 5.90 | 0.12 | 11 | 0 | 0
ผ่านทั้งหมด | ผ่าน | ผ่าน |  |  | 890000001643 | 0010 | 5 | 2190516 | RBM1S240601000 | เหล็กเส้นกลม 6มมx10มSR24(รญ)(ม) ตรง | SR24 | 2026-05-18 | 2024-01-01 | 2958465 | 2024-01-01 | 2958465 | 0.17 | 0.21 | 0.56 | 0.031 | 0.028 | 10.0 | 0.219 | 37.0 | 6.00 | 5.88 | 0.12 | 11 | 0 | 0
ผ่านทั้งหมด | ผ่าน | ผ่าน |  |  | 890000001643 | 0010 | 6 | 2190514 | RBM1S240601000 | เหล็กเส้นกลม 6มมx10มSR24(รญ)(ม) ตรง | SR24 | 2026-05-18 | 2024-01-01 | 2958465 | 2024-01-01 | 2958465 | 0.17 | 0.19 | 0.54 | 0.032 | 0.024 | 10.0 | 0.219 | 37.0 | 6.02 | 5.83 | 0.19 | 11 | 0 | 0
ผ่านทั้งหมด | ผ่าน | ผ่าน |  |  | 890000001643 | 0010 | 7 | 72905180 | RBM1S240601000 | เหล็กเส้นกลม 6มมx10มSR24(รญ)(ม) ตรง | SR24 | 2026-05-18 | 2024-01-01 | 2958465 | 2024-01-01 | 2958465 | 0.20 | 0.21 | 0.61 | 0.029 | 0.025 | 10.0 | 0.216 | 37.0 | 6.02 | 5.70 | 0.32 | 11 | 0 | 0
ผ่านทั้งหมด | ผ่าน | ผ่าน |  |  | 890000001643 | 0010 | 8 | 2190518 | RBM1S240601000 | เหล็กเส้นกลม 6มมx10มSR24(รญ)(ม) ตรง | SR24 | 2026-05-18 | 2024-01-01 | 2958465 | 2024-01-01 | 2958465 | 0.18 | 0.19 | 0.51 | 0.032 | 0.025 | 10.0 | 0.218 | 39.0 | 6.07 | 5.70 | 0.37 | 11 | 0 | 0
ผ่านทั้งหมด | ผ่าน | ผ่าน |  |  | 890000001643 | 0010 | 10 | 2190522 | RBM1S240601000 | เหล็กเส้นกลม 6มมx10มSR24(รญ)(ม) ตรง | SR24 | 2026-05-23 | 2024-01-01 | 2958465 | 2024-01-01 | 2958465 | 0.18 | 0.21 | 0.49 | 0.025 | 0.018 | 10.0 | 0.218 | 35.0 | 6.06 | 5.76 | 0.30 | 11 | 0 | 0
ผ่านทั้งหมด | ผ่าน | ผ่าน |  |  | 890000001643 | 0010 | 11 | 2190523 | RBM1S240601000 | เหล็กเส้นกลม 6มมx10มSR24(รญ)(ม) ตรง | SR24 | 2026-05-23 | 2024-01-01 | 2958465 | 2024-01-01 | 2958465 | 0.19 | 0.22 | 0.48 | 0.023 | 0.021 | 10.0 | 0.217 | 37.0 | 6.02 | 5.80 | 0.22 | 11 | 0 | 0
ผ่านทั้งหมด | ผ่าน | ผ่าน |  |  | 890000001643 | 0010 | 12 | 72905240 | RBM1S240601000 | เหล็กเส้นกลม 6มมx10มSR24(รญ)(ม) ตรง | SR24 | 2026-05-25 | 2024-01-01 | 2958465 | 2024-01-01 | 2958465 | 0.19 | 0.22 | 0.51 | 0.019 | 0.018 | 10.0 | 0.218 | 38.0 | 6.10 | 5.81 | 0.29 | 11 | 0 | 0
ผ่านทั้งหมด | ผ่าน | ผ่าน |  |  | 890000001643 | 0010 | 14 | 72905260 | RBM1S240601000 | เหล็กเส้นกลม 6มมx10มSR24(รญ)(ม) ตรง | SR24 | 2026-05-27 | 2024-01-01 | 2958465 | 2024-01-01 | 2958465 | 0.19 | 0.20 | 0.50 | 0.030 | 0.019 | 10.0 | 0.217 | 37.0 | 6.04 | 5.78 | 0.26 | 11 | 0 | 0
ผ่านทั้งหมด | ผ่าน | ผ่าน |  |  | 890000001643 | 0010 | 16 | 2190525 | RBM1S240601000 | เหล็กเส้นกลม 6มมx10มSR24(รญ)(ม) ตรง | SR24 | 2026-05-29 | 2024-01-01 | 2958465 | 2024-01-01 | 2958465 | 0.17 | 0.20 | 0.50 | 0.031 | 0.022 | 10.0 | 0.218 | 35.0 | 6.07 | 5.88 | 0.19 | 11 | 0 | 0
ผ่านทั้งหมด | ผ่าน | ผ่าน |  |  | 890000001643 | 0010 | 17 | 72905290 | RBM1S240601000 | เหล็กเส้นกลม 6มมx10มSR24(รญ)(ม) ตรง | SR24 | 2026-06-03 | 2024-01-01 | 2958465 | 2024-01-01 | 2958465 | 0.18 | 0.18 | 0.58 | 0.037 | 0.022 | 10.0 | 0.216 | 36.0 | 6.00 | 5.80 | 0.20 | 11 | 0 | 0
ผ่านทั้งหมด | ผ่าน | ผ่าน |  |  | 890000001643 | 0010 | 19 | 72905300 | RBM1S240601000 | เหล็กเส้นกลม 6มมx10มSR24(รญ)(ม) ตรง | SR24 | 2026-06-03 | 2024-01-01 | 2958465 | 2024-01-01 | 2958465 | 0.18 | 0.19 | 0.51 | 0.032 | 0.025 | 10.0 | 0.218 | 39.0 | 6.07 | 5.70 | 0.37 | 11 | 0 | 0
ผ่านทั้งหมด | ผ่าน | ผ่าน |  |  | 890000001643 | 0010 | 20 | 72905310 | RBM1S240601000 | เหล็กเส้นกลม 6มมx10มSR24(รญ)(ม) ตรง | SR24 | 2026-06-03 | 2024-01-01 | 2958465 | 2024-01-01 | 2958465 | 0.19 | 0.22 | 0.51 | 0.019 | 0.018 | 10.0 | 0.218 | 38.0 | 6.10 | 5.81 | 0.29 | 11 | 0 | 0
ผ่านทั้งหมด | ผ่าน | ผ่าน |  |  | 890000001643 | 0010 | 21 | 2190528 | RBM1S240601000 | เหล็กเส้นกลม 6มมx10มSR24(รญ)(ม) ตรง | SR24 | 2026-06-04 | 2024-01-01 | 2958465 | 2024-01-01 | 2958465 | 0.17 | 0.20 | 0.55 | 0.031 | 0.027 | 10.0 | 0.217 | 37.0 | 6.04 | 5.70 | 0.34 | 11 | 0 | 0
ผ่านทั้งหมด | ผ่าน | ผ่าน |  |  | 890000001643 | 0010 | 22 | 2190526 | RBM1S240601000 | เหล็กเส้นกลม 6มมx10มSR24(รญ)(ม) ตรง | SR24 | 2026-06-04 | 2024-01-01 | 2958465 | 2024-01-01 | 2958465 | 0.17 | 0.19 | 0.47 | 0.031 | 0.020 | 10.0 | 0.219 | 36.0 | 6.10 | 5.80 | 0.30 | 11 | 0 | 0
ผ่านทั้งหมด | ผ่าน | ผ่าน |  |  | 890000001643 | 0010 | 23 | 72905270 | RBM1S240601000 | เหล็กเส้นกลม 6มมx10มSR24(รญ)(ม) ตรง | SR24 | 2026-06-04 | 2024-01-01 | 2958465 | 2024-01-01 | 2958465 | 0.16 | 0.17 | 0.62 | 0.008 | 0.025 | 10.0 | 0.217 | 39.0 | 6.04 | 5.85 | 0.19 | 11 | 0 | 0
ผ่านทั้งหมด | ผ่าน | ผ่าน |  |  | 890000001643 | 0010 | 24 | 2190529 | RBM1S240601000 | เหล็กเส้นกลม 6มมx10มSR24(รญ)(ม) ตรง | SR24 | 2026-06-05 | 2024-01-01 | 2958465 | 2024-01-01 | 2958465 | 0.17 | 0.20 | 0.68 | 0.007 | 0.031 | 10.0 | 0.218 | 36.0 | 6.04 | 5.85 | 0.19 | 11 | 0 | 0
ผ่านทั้งหมด | ผ่าน | ผ่าน |  |  | 890000001643 | 0010 | 25 | 72905230 | RBM1S240601000 | เหล็กเส้นกลม 6มมx10มSR24(รญ)(ม) ตรง | SR24 | 2026-06-08 | 2024-01-01 | 2958465 | 2024-01-01 | 2958465 | 0.16 | 0.18 | 0.65 | 0.010 | 0.024 | 10.0 | 0.219 | 39.0 | 6.04 | 5.90 | 0.14 | 11 | 0 | 0
ผ่านทั้งหมด | ผ่าน | ผ่าน |  |  | 890000001653 | 0010 | 1 | 72906140 | RBM1S240601000 | เหล็กเส้นกลม 6มมx10มSR24(รญ)(ม) ตรง | SR24 | 2026-06-18 | 2024-01-01 | 2958465 | 2024-01-01 | 2958465 | 0.19 | 0.22 | 0.48 | 0.023 | 0.021 | 10.0 | 0.217 | 37.0 | 6.02 | 5.80 | 0.22 | 11 | 0 | 0
ผ่านทั้งหมด | ผ่าน | ผ่าน |  |  | 890000001653 | 0010 | 2 | 72906150 | RBM1S240601000 | เหล็กเส้นกลม 6มมx10มSR24(รญ)(ม) ตรง | SR24 | 2026-06-18 | 2024-01-01 | 2958465 | 2024-01-01 | 2958465 | 0.17 | 0.20 | 0.50 | 0.031 | 0.022 | 10.0 | 0.218 | 35.0 | 6.07 | 5.88 | 0.19 | 11 | 0 | 0
ผ่านทั้งหมด | ผ่าน | ผ่าน |  |  | 890000001653 | 0010 | 3 | 2190530 | RBM1S240601000 | เหล็กเส้นกลม 6มมx10มSR24(รญ)(ม) ตรง | SR24 | 2026-06-20 | 2024-01-01 | 2958465 | 2024-01-01 | 2958465 | 0.18 | 0.19 | 0.51 | 0.032 | 0.025 | 10.0 | 0.218 | 39.0 | 6.07 | 5.70 | 0.37 | 11 | 0 | 0
ผ่านทั้งหมด | ผ่าน | ผ่าน |  |  | 890000001653 | 0010 | 4 | 2190527 | RBM1S240601000 | เหล็กเส้นกลม 6มมx10มSR24(รญ)(ม) ตรง | SR24 | 2026-06-23 | 2024-01-01 | 2958465 | 2024-01-01 | 2958465 | 0.18 | 0.18 | 0.58 | 0.037 | 0.022 | 10.0 | 0.216 | 37.0 | 6.02 | 5.70 | 0.32 | 11 | 0 | 0
ผ่านทั้งหมด | ผ่าน | ผ่าน |  |  | 890000001653 | 0010 | 6 | 72906120 | RBM1S240601000 | เหล็กเส้นกลม 6มมx10มSR24(รญ)(ม) ตรง | SR24 | 2026-07-01 | 2024-01-01 | 2958465 | 2024-01-01 | 2958465 | 0.18 | 0.19 | 0.51 | 0.032 | 0.025 | 10.0 | 0.218 | 39.0 | 6.07 | 5.70 | 0.37 | 11 | 0 | 0
ผ่านทั้งหมด | ผ่าน | ผ่าน |  |  | 890000001653 | 0010 | 7 | 72906130 | RBM1S240601000 | เหล็กเส้นกลม 6มมx10มSR24(รญ)(ม) ตรง | SR24 | 2026-07-01 | 2024-01-01 | 2958465 | 2024-01-01 | 2958465 | 0.19 | 0.22 | 0.51 | 0.019 | 0.018 | 10.0 | 0.218 | 38.0 | 6.10 | 5.81 | 0.29 | 11 | 0 | 0
ผ่านทั้งหมด | ผ่าน | ผ่าน |  |  | 890000001653 | 0010 | 8 | 7290610 | RBM1S240601000 | เหล็กเส้นกลม 6มมx10มSR24(รญ)(ม) ตรง | SR24 | 2026-07-01 | 2024-01-01 | 2958465 | 2024-01-01 | 2958465 | 0.17 | 0.20 | 0.50 | 0.031 | 0.022 | 10.0 | 0.218 | 35.0 | 6.07 | 5.88 | 0.19 | 11 | 0 | 0
ผ่านทั้งหมด | ผ่าน | ผ่าน |  |  | 890000001662 | 0010 | 1 | 76190644 | RBM1S240901000 | เหล็กเส้นกลม 9มมx10มSR24(รญ)(ม) ตรง | SR24 | 2026-07-01 | 2024-01-01 | 2958465 | 2024-01-01 | 2958465 | 0.19 | 0.18 | 0.49 | 0.014 | 0.009 | 10.0 | 0.490 | 30.0 | 9.00 | 8.78 | 0.22 | 11 | 0 | 0
ผ่านทั้งหมด | ผ่าน | ผ่าน |  |  | 890000001662 | 0010 | 2 | 76190645 | RBM1S240901000 | เหล็กเส้นกลม 9มมx10มSR24(รญ)(ม) ตรง | SR24 | 2026-07-01 | 2024-01-01 | 2958465 | 2024-01-01 | 2958465 | 0.18 | 0.21 | 0.47 | 0.012 | 0.008 | 10.0 | 0.489 | 31.0 | 8.97 | 8.64 | 0.33 | 11 | 0 | 0
ผ่านทั้งหมด | ผ่าน | ผ่าน |  |  | 890000001662 | 0010 | 3 | 76190642 | RBM1S240901000 | เหล็กเส้นกลม 9มมx10มSR24(รญ)(ม) ตรง | SR24 | 2026-07-01 | 2024-01-01 | 2958465 | 2024-01-01 | 2958465 | 0.18 | 0.20 | 0.49 | 0.023 | 0.018 | 10.0 | 0.488 | 37.0 | 8.99 | 8.60 | 0.39 | 11 | 0 | 0
ผ่านทั้งหมด | ผ่าน | ผ่าน |  |  | 890000001662 | 0010 | 4 | 76190643 | RBM1S240901000 | เหล็กเส้นกลม 9มมx10มSR24(รญ)(ม) ตรง | SR24 | 2026-07-01 | 2024-01-01 | 2958465 | 2024-01-01 | 2958465 | 0.19 | 0.19 | 0.48 | 0.021 | 0.015 | 10.0 | 0.490 | 36.0 | 8.98 | 8.74 | 0.24 | 11 | 0 | 0
ผ่านทั้งหมด | ผ่าน | ผ่าน |  |  | 890000001662 | 0010 | 5 | 76190644 | RBM1S240901000 | เหล็กเส้นกลม 9มมx10มSR24(รญ)(ม) ตรง | SR24 | 2026-07-01 | 2024-01-01 | 2958465 | 2024-01-01 | 2958465 | 0.16 | 0.18 | 0.53 | 0.028 | 0.014 | 10.0 | 0.488 | 38.0 | 8.95 | 8.60 | 0.38 | 11 | 0 | 0
ผ่านทั้งหมด | ผ่าน | ผ่าน |  |  | 890000001662 | 0010 | 6 | 76190645 | RBM1S240901000 | เหล็กเส้นกลม 9มมx10มSR24(รญ)(ม) ตรง | SR24 | 2026-07-01 | 2024-01-01 | 2958465 | 2024-01-01 | 2958465 | 0.16 | 0.19 | 0.53 | 0.024 | 0.013 | 10.0 | 0.489 | 37.0 | 8.90 | 8.61 | 0.29 | 11 | 0 | 0
ผ่านทั้งหมด | ผ่าน | ผ่าน |  |  | 890000001662 | 0010 | 7 | 76190646 | RBM1S240901000 | เหล็กเส้นกลม 9มมx10มSR24(รญ)(ม) ตรง | SR24 | 2026-07-01 | 2024-01-01 | 2958465 | 2024-01-01 | 2958465 | 0.17 | 0.18 | 0.49 | 0.018 | 0.017 | 10.0 | 0.490 | 37.0 | 8.90 | 8.59 | 0.31 | 11 | 0 | 0
ผ่านทั้งหมด | ผ่าน | ผ่าน |  |  | INITRBC0002 | 0010 | 1 | 76602334 | RBC1S24060 | เหล็กเส้นกลม 6.0มมxSR24 (Bar in Coil) | SR24 | 2024-10-31 | 2024-01-01 | 2958465 | 2024-01-01 | 2958465 | 0.18 | 0.2 | 0.6 | 0.009 | 0.022 |  | 0.218 | 37 | 5.99 | 5.72 | 0.27 | 10 | 0 | 0
ผ่านทั้งหมด | ผ่าน | ผ่าน |  |  | INITRBC0003 | 0010 | 1 | 76602333 | RBC1S24060 | เหล็กเส้นกลม 6.0มมxSR24 (Bar in Coil) | SR24 | 2024-10-31 | 2024-01-01 | 2958465 | 2024-01-01 | 2958465 | 0.16 | 0.19 | 0.62 | 0.01 | 0.023 |  | 0.220 | 36 | 6.06 | 5.74 | 0.32 | 10 | 0 | 0
ผ่านทั้งหมด | ผ่าน | ผ่าน |  |  | INITRBC0004 | 0010 | 1 | 76602332 | RBC1S24060 | เหล็กเส้นกลม 6.0มมxSR24 (Bar in Coil) | SR24 | 2024-10-31 | 2024-01-01 | 2958465 | 2024-01-01 | 2958465 | 0.16 | 0.17 | 0.63 | 0.014 | 0.026 |  | 0.218 | 35 | 6.01 | 5.75 | 0.26 | 10 | 0 | 0
ผ่านทั้งหมด | ผ่าน | ผ่าน |  |  | INITRBC0006 | 0010 | 1 | 76602381 | RBC1S24060 | เหล็กเส้นกลม 6.0มมxSR24 (Bar in Coil) | SR24 | 2024-10-31 | 2024-01-01 | 2958465 | 2024-01-01 | 2958465 | 0.18 | 0.23 | 0.67 | 0.008 | 0.024 |  | 0.225 | 36 | 6.06 | 5.94 | 0.12 | 10 | 0 | 0
ผ่านทั้งหมด | ผ่าน | ผ่าน |  |  | INITRBC0008 | 0010 | 1 | 76602383 | RBC1S24060 | เหล็กเส้นกลม 6.0มมxSR24 (Bar in Coil) | SR24 | 2024-10-31 | 2024-01-01 | 2958465 | 2024-01-01 | 2958465 | 0.16 | 0.2 | 0.64 | 0.006 | 0.02 |  | 0.223 | 35 | 6.13 | 6.09 | 0.04 | 10 | 0 | 0
ผ่านทั้งหมด | ผ่าน | ผ่าน |  |  | INITRBC0010 | 0010 | 1 | 76700294 | RBC1S24060 | เหล็กเส้นกลม 6.0มมxSR24 (Bar in Coil) | SR24 | 2024-10-31 | 2024-01-01 | 2958465 | 2024-01-01 | 2958465 | 0.16 | 0.18 | 0.63 | 0.007 | 0.028 |  | 0.217 | 38 | 6.01 | 5.77 | 0.24 | 10 | 0 | 0
ผ่านทั้งหมด | ผ่าน | ผ่าน |  |  | INITRBC0011 | 0010 | 1 | 76602367 | RBC1S24060 | เหล็กเส้นกลม 6.0มมxSR24 (Bar in Coil) | SR24 | 2024-10-31 | 2024-01-01 | 2958465 | 2024-01-01 | 2958465 | 0.14 | 0.2 | 0.62 | 0.005 | 0.021 |  | 0.218 | 34 | 6.02 | 5.84 | 0.18 | 10 | 0 | 0
ผ่านทั้งหมด | ผ่าน | ผ่าน |  |  | INITRBC0012 | 0010 | 1 | 76602369 | RBC1S24060 | เหล็กเส้นกลม 6.0มมxSR24 (Bar in Coil) | SR24 | 2024-10-31 | 2024-01-01 | 2958465 | 2024-01-01 | 2958465 | 0.16 | 0.21 | 0.69 | 0.007 | 0.024 |  | 0.219 | 35 | 5.99 | 5.84 | 0.15 | 10 | 0 | 0
ผ่านทั้งหมด | ผ่าน | ผ่าน |  |  | INITRBC0013 | 0010 | 1 | 76602370 | RBC1S24060 | เหล็กเส้นกลม 6.0มมxSR24 (Bar in Coil) | SR24 | 2024-10-31 | 2024-01-01 | 2958465 | 2024-01-01 | 2958465 | 0.17 | 0.2 | 0.64 | 0.009 | 0.031 |  | 0.220 | 35 | 6.01 | 5.86 | 0.15 | 10 | 0 | 0
ผ่านทั้งหมด | ผ่าน | ผ่าน |  |  | INITRBC0014 | 0010 | 1 | 76602331 | RBC1S24060 | เหล็กเส้นกลม 6.0มมxSR24 (Bar in Coil) | SR24 | 2024-10-31 | 2024-01-01 | 2958465 | 2024-01-01 | 2958465 | 0.19 | 0.19 | 0.61 | 0.009 | 0.025 |  | 0.220 | 33 | 6.11 | 5.8 | 0.31 | 10 | 0 | 0
ผ่านทั้งหมด | ผ่าน | ผ่าน |  |  | INITRBC0015 | 0010 | 1 | 76602330 | RBC1S24060 | เหล็กเส้นกลม 6.0มมxSR24 (Bar in Coil) | SR24 | 2024-10-31 | 2024-01-01 | 2958465 | 2024-01-01 | 2958465 | 0.17 | 0.21 | 0.63 | 0.01 | 0.023 |  | 0.220 | 32 | 6.11 | 5.82 | 0.29 | 10 | 0 | 0
ผ่านทั้งหมด | ผ่าน | ผ่าน |  |  | INITRBC0027 | 0010 | 1 | 76700259 | RBC1S24060 | เหล็กเส้นกลม 6.0มมxSR24 (Bar in Coil) | SR24 | 2024-10-31 | 2024-01-01 | 2958465 | 2024-01-01 | 2958465 | 0.2 | 0.21 | 0.58 | 0.006 | 0.025 |  | 0.217 | 36 | 6.02 | 5.8 | 0.22 | 10 | 0 | 0
ผ่านทั้งหมด | ผ่าน | ผ่าน |  |  | INITRBC0028 | 0010 | 1 | 76700285 | RBC1S24060 | เหล็กเส้นกลม 6.0มมxSR24 (Bar in Coil) | SR24 | 2024-10-31 | 2024-01-01 | 2958465 | 2024-01-01 | 2958465 | 0.2 | 0.23 | 0.64 | 0.007 | 0.025 |  | 0.218 | 37 | 6.03 | 5.76 | 0.27 | 10 | 0 | 0
ผ่านทั้งหมด | ผ่าน | ผ่าน |  |  | INITRBC0030 | 0010 | 1 | 76700270 | RBC1S24060 | เหล็กเส้นกลม 6.0มมxSR24 (Bar in Coil) | SR24 | 2024-10-31 | 2024-01-01 | 2958465 | 2024-01-01 | 2958465 | 0.17 | 0.23 | 0.69 | 0.007 | 0.028 |  | 0.218 | 38 | 5.98 | 5.7 | 0.28 | 10 | 0 | 0
ผ่านทั้งหมด | ผ่าน | ผ่าน |  |  | INITRBC0034 | 0010 | 1 | 76700295 | RBC1S24060 | เหล็กเส้นกลม 6.0มมxSR24 (Bar in Coil) | SR24 | 2024-10-31 | 2024-01-01 | 2958465 | 2024-01-01 | 2958465 | 0.19 | 0.2 | 0.64 | 0.006 | 0.025 |  | 0.219 | 36 | 6.01 | 5.72 | 0.29 | 10 | 0 | 0
ผ่านทั้งหมด | ผ่าน | ผ่าน |  |  | INITRBC0035 | 0010 | 1 | 76602323 | RBC1S24060 | เหล็กเส้นกลม 6.0มมxSR24 (Bar in Coil) | SR24 | 2024-10-31 | 2024-01-01 | 2958465 | 2024-01-01 | 2958465 | 0.15 | 0.2 | 0.61 | 0.007 | 0.03 |  | 0.216 | 30 | 5.96 | 5.75 | 0.21 | 10 | 0 | 0
ผ่านทั้งหมด | ผ่าน | ผ่าน |  |  | INITRBC0037 | 0010 | 1 | 76601782 | RBC1S24060 | เหล็กเส้นกลม 6.0มมxSR24 (Bar in Coil) | SR24 | 2024-10-31 | 2024-01-01 | 2958465 | 2024-01-01 | 2958465 | 0.16 | 0.21 | 0.63 | 0.007 | 0.029 |  | 0.219 | 34 | 6.07 | 5.89 | 0.18 | 10 | 0 | 0
ผ่านทั้งหมด | ผ่าน | ผ่าน |  |  | INITRBC0038 | 0010 | 1 | 76602324 | RBC1S24060 | เหล็กเส้นกลม 6.0มมxSR24 (Bar in Coil) | SR24 | 2024-10-31 | 2024-01-01 | 2958465 | 2024-01-01 | 2958465 | 0.16 | 0.2 | 0.57 | 0.009 | 0.028 |  | 0.219 | 34 | 6.05 | 5.84 | 0.21 | 10 | 0 | 0
ผ่านทั้งหมด | ผ่าน | ผ่าน |  |  | INITRBC0039 | 0010 | 1 | 76602327 | RBC1S24060 | เหล็กเส้นกลม 6.0มมxSR24 (Bar in Coil) | SR24 | 2024-10-31 | 2024-01-01 | 2958465 | 2024-01-01 | 2958465 | 0.17 | 0.2 | 0.66 | 0.009 | 0.02 |  | 0.220 | 34 | 6.03 | 5.84 | 0.19 | 10 | 0 | 0
ผ่านทั้งหมด | ผ่าน | ผ่าน |  |  | INITRBC0040 | 0010 | 1 | 76602329 | RBC1S24060 | เหล็กเส้นกลม 6.0มมxSR24 (Bar in Coil) | SR24 | 2024-10-31 | 2024-01-01 | 2958465 | 2024-01-01 | 2958465 | 0.16 | 0.19 | 0.6 | 0.008 | 0.027 |  | 0.220 | 34 | 6.04 | 5.84 | 0.2 | 10 | 0 | 0
ผ่านทั้งหมด | ผ่าน | ผ่าน |  |  | INITRBC0050 | 0010 | 1 | 76700289 | RBC1S24060 | เหล็กเส้นกลม 6.0มมxSR24 (Bar in Coil) | SR24 | 2024-10-31 | 2024-01-01 | 2958465 | 2024-01-01 | 2958465 | 0.16 | 0.21 | 0.67 | 0.009 | 0.029 |  | 0.217 | 37 | 5.96 | 5.69 | 0.27 | 10 | 0 | 0
ผ่านทั้งหมด | ผ่าน | ผ่าน |  |  | INITRBC0051 | 0010 | 1 | 76700271 | RBC1S24060 | เหล็กเส้นกลม 6.0มมxSR24 (Bar in Coil) | SR24 | 2024-10-31 | 2024-01-01 | 2958465 | 2024-01-01 | 2958465 | 0.19 | 0.19 | 0.64 | 0.006 | 0.029 |  | 0.219 | 37 | 6 | 5.7 | 0.3 | 10 | 0 | 0
ผ่านทั้งหมด | ผ่าน | ผ่าน |  |  | INITRBC0052 | 0010 | 1 | 76700335 | RBC1S24060 | เหล็กเส้นกลม 6.0มมxSR24 (Bar in Coil) | SR24 | 2024-10-31 | 2024-01-01 | 2958465 | 2024-01-01 | 2958465 | 0.15 | 0.2 | 0.63 | 0.005 | 0.026 |  | 0.220 | 34 | 6.05 | 5.72 | 0.33 | 10 | 0 | 0
ผ่านทั้งหมด | ผ่าน | ผ่าน |  |  | INITRBC0054 | 0010 | 1 | 76700282 | RBC1S24060 | เหล็กเส้นกลม 6.0มมxSR24 (Bar in Coil) | SR24 | 2024-10-31 | 2024-01-01 | 2958465 | 2024-01-01 | 2958465 | 0.17 | 0.22 | 0.67 | 0.011 | 0.027 |  | 0.218 | 37 | 5.99 | 5.72 | 0.27 | 10 | 0 | 0
ผ่านทั้งหมด | ผ่าน | ผ่าน |  |  | INITRBC0057 | 0010 | 1 | 76700356 | RBC1S24060 | เหล็กเส้นกลม 6.0มมxSR24 (Bar in Coil) | SR24 | 2024-10-31 | 2024-01-01 | 2958465 | 2024-01-01 | 2958465 | 0.16 | 0.21 | 0.63 | 0.007 | 0.029 |  | 0.219 | 36 | 6.01 | 5.75 | 0.26 | 10 | 0 | 0
ผ่านทั้งหมด | ผ่าน | ผ่าน |  |  | INITRBC0063 | 0010 | 1 | 72320859 | RBC1S24060 | เหล็กเส้นกลม 6.0มมxSR24 (Bar in Coil) | SR24 | 2024-10-31 | 2024-01-01 | 2958465 | 2024-01-01 | 2958465 | 0.17 | 0.21 | 0.59 | 0.023 | 0.023 |  | 0.223 | 32 | 6.09 | 5.97 | 0.12 | 10 | 0 | 0
ผ่านทั้งหมด | ผ่าน | ผ่าน |  |  | INITRBC0064 | 0010 | 1 | 76601783 | RBC1S24060 | เหล็กเส้นกลม 6.0มมxSR24 (Bar in Coil) | SR24 | 2024-10-31 | 2024-01-01 | 2958465 | 2024-01-01 | 2958465 | 0.16 | 0.2 | 0.64 | 0.014 | 0.037 |  | 0.220 | 33 | 6.04 | 5.8 | 0.24 | 10 | 0 | 0
ผ่านทั้งหมด | ผ่าน | ผ่าน |  |  | INITRBC0065 | 0010 | 1 | 76601781 | RBC1S24060 | เหล็กเส้นกลม 6.0มมxSR24 (Bar in Coil) | SR24 | 2024-10-31 | 2024-01-01 | 2958465 | 2024-01-01 | 2958465 | 0.16 | 0.2 | 0.64 | 0.014 | 0.037 |  | 0.220 | 36 | 6.04 | 5.8 | 0.24 | 10 | 0 | 0
ผ่านทั้งหมด | ผ่าน | ผ่าน |  |  | INITRBC0066 | 0010 | 1 | 76601785 | RBC1S24060 | เหล็กเส้นกลม 6.0มมxSR24 (Bar in Coil) | SR24 | 2024-10-31 | 2024-01-01 | 2958465 | 2024-01-01 | 2958465 | 0.16 | 0.21 | 0.67 | 0.006 | 0.025 |  | 0.220 | 31 | 6.1 | 5.82 | 0.28 | 10 | 0 | 0
ผ่านทั้งหมด | ผ่าน | ผ่าน |  |  | INITRBC0067 | 0010 | 1 | 76601433 | RBC1S24060 | เหล็กเส้นกลม 6.0มมxSR24 (Bar in Coil) | SR24 | 2024-10-31 | 2024-01-01 | 2958465 | 2024-01-01 | 2958465 | 0.15 | 0.21 | 0.63 | 0.009 | 0.024 |  | 0.220 | 32 | 6.09 | 5.87 | 0.22 | 10 | 0 | 0
ผ่านทั้งหมด | ผ่าน | ผ่าน |  |  | INITRBC0068 | 0010 | 1 | 76601434 | RBC1S24060 | เหล็กเส้นกลม 6.0มมxSR24 (Bar in Coil) | SR24 | 2024-10-31 | 2024-01-01 | 2958465 | 2024-01-01 | 2958465 | 0.14 | 0.21 | 0.63 | 0.006 | 0.027 |  | 0.219 | 33 | 6.12 | 5.84 | 0.28 | 10 | 0 | 0
ผ่านทั้งหมด | ผ่าน | ผ่าน |  |  | INITRBC0069 | 0010 | 1 | 76601444 | RBC1S24060 | เหล็กเส้นกลม 6.0มมxSR24 (Bar in Coil) | SR24 | 2024-10-31 | 2024-01-01 | 2958465 | 2024-01-01 | 2958465 | 0.16 | 0.22 | 0.67 | 0.01 | 0.017 |  | 0.218 | 32 | 5.96 | 5.71 | 0.25 | 10 | 0 | 0
ผ่านทั้งหมด | ผ่าน | ผ่าน |  |  | INITRBC0071 | 0010 | 1 | 76601780 | RBC1S24060 | เหล็กเส้นกลม 6.0มมxSR24 (Bar in Coil) | SR24 | 2024-10-31 | 2024-01-01 | 2958465 | 2024-01-01 | 2958465 | 0.14 | 0.19 | 0.67 | 0.005 | 0.025 |  | 0.217 | 29 | 5.95 | 5.68 | 0.27 | 10 | 0 | 0
ผ่านทั้งหมด | ผ่าน | ผ่าน |  |  | INITRBC0074 | 0010 | 1 | 76601742 | RBC1S24060 | เหล็กเส้นกลม 6.0มมxSR24 (Bar in Coil) | SR24 | 2024-10-31 | 2024-01-01 | 2958465 | 2024-01-01 | 2958465 | 0.17 | 0.21 | 0.69 | 0.009 | 0.023 |  | 0.217 | 30 | 5.97 | 5.69 | 0.28 | 10 | 0 | 0
ผ่านทั้งหมด | ผ่าน | ผ่าน |  |  | INITRBC0075 | 0010 | 1 | 76601741 | RBC1S24060 | เหล็กเส้นกลม 6.0มมxSR24 (Bar in Coil) | SR24 | 2024-10-31 | 2024-01-01 | 2958465 | 2024-01-01 | 2958465 | 0.15 | 0.21 | 0.67 | 0.005 | 0.031 |  | 0.217 | 32 | 6.02 | 5.76 | 0.26 | 10 | 0 | 0
ผ่านทั้งหมด | ผ่าน | ผ่าน |  |  | INITRBC0076 | 0010 | 1 | 76601740 | RBC1S24060 | เหล็กเส้นกลม 6.0มมxSR24 (Bar in Coil) | SR24 | 2024-10-31 | 2024-01-01 | 2958465 | 2024-01-01 | 2958465 | 0.15 | 0.2 | 0.63 | 0.005 | 0.032 |  | 0.216 | 33 | 6.04 | 5.79 | 0.25 | 10 | 0 | 0
ผ่านทั้งหมด | ผ่าน | ผ่าน |  |  | INITRBC0081 | 0010 | 1 | 76601648 | RBC1S24060 | เหล็กเส้นกลม 6.0มมxSR24 (Bar in Coil) | SR24 | 2024-10-31 | 2024-01-01 | 2958465 | 2024-01-01 | 2958465 | 0.16 | 0.2 | 0.65 | 0.01 | 0.028 |  | 0.215 | 31 | 5.94 | 5.75 | 0.19 | 10 | 0 | 0
ผ่านทั้งหมด | ผ่าน | ผ่าน |  |  | INITRBC0083 | 0010 | 1 | 72321033 | RBC1S24060 | เหล็กเส้นกลม 6.0มมxSR24 (Bar in Coil) | SR24 | 2024-10-31 | 2024-01-01 | 2958465 | 2024-01-01 | 2958465 | 0.17 | 0.19 | 0.62 | 0.013 | 0.031 |  | 0.221 | 38 | 6.14 | 5.88 | 0.26 | 10 | 0 | 0
ผ่านทั้งหมด | ผ่าน | ผ่าน |  |  | INITRBC0084 | 0010 | 1 | 72321031 | RBC1S24060 | เหล็กเส้นกลม 6.0มมxSR24 (Bar in Coil) | SR24 | 2024-10-31 | 2024-01-01 | 2958465 | 2024-01-01 | 2958465 | 0.18 | 0.2 | 0.6 | 0.014 | 0.013 |  | 0.219 | 34 | 6.05 | 5.78 | 0.27 | 10 | 0 | 0
ผ่านทั้งหมด | ผ่าน | ผ่าน |  |  | INITRBC0091 | 0010 | 1 | 72320572 | RBC1S24060 | เหล็กเส้นกลม 6.0มมxSR24 (Bar in Coil) | SR24 | 2024-10-31 | 2024-01-01 | 2958465 | 2024-01-01 | 2958465 | 0.16 | 0.22 | 0.58 | 0.019 | 0.027 |  | 0.219 | 33 | 6.01 | 5.8 | 0.21 | 10 | 0 | 0
ผ่านทั้งหมด | ผ่าน | ผ่าน |  |  | INITRBC0094 | 0010 | 1 | 76601755 | RBC1S24060 | เหล็กเส้นกลม 6.0มมxSR24 (Bar in Coil) | SR24 | 2024-10-31 | 2024-01-01 | 2958465 | 2024-01-01 | 2958465 | 0.14 | 0.2 | 0.65 | 0.011 | 0.033 |  | 0.219 | 30 | 5.98 | 5.84 | 0.14 | 10 | 0 | 0
ผ่านทั้งหมด | ผ่าน | ผ่าน |  |  | INITRBC0095 | 0010 | 1 | 76601754 | RBC1S24060 | เหล็กเส้นกลม 6.0มมxSR24 (Bar in Coil) | SR24 | 2024-10-31 | 2024-01-01 | 2958465 | 2024-01-01 | 2958465 | 0.15 | 0.22 | 0.62 | 0.008 | 0.032 |  | 0.218 | 31 | 5.99 | 5.84 | 0.15 | 10 | 0 | 0
ผ่านทั้งหมด | ผ่าน | ผ่าน |  |  | INITRBC0096 | 0010 | 1 | 76601753 | RBC1S24060 | เหล็กเส้นกลม 6.0มมxSR24 (Bar in Coil) | SR24 | 2024-10-31 | 2024-01-01 | 2958465 | 2024-01-01 | 2958465 | 0.17 | 0.21 | 0.61 | 0.009 | 0.034 |  | 0.216 | 31 | 5.97 | 5.72 | 0.25 | 10 | 0 | 0
ผ่านทั้งหมด | ผ่าน | ผ่าน |  |  | INITRBC0097 | 0010 | 1 | 76601430 | RBC1S24060 | เหล็กเส้นกลม 6.0มมxSR24 (Bar in Coil) | SR24 | 2024-10-31 | 2024-01-01 | 2958465 | 2024-01-01 | 2958465 | 0.17 | 0.21 | 0.69 | 0.009 | 0.023 |  | 0.220 | 33 | 6.07 | 5.8 | 0.27 | 10 | 0 | 0
ผ่านทั้งหมด | ผ่าน | ผ่าน |  |  | INITRBC0098 | 0010 | 1 | 72320568 | RBC1S24060 | เหล็กเส้นกลม 6.0มมxSR24 (Bar in Coil) | SR24 | 2024-10-31 | 2024-01-01 | 2958465 | 2024-01-01 | 2958465 | 0.16 | 0.2 | 0.56 | 0.033 | 0.035 |  | 0.218 | 32 | 6.02 | 5.78 | 0.24 | 10 | 0 | 0
ผ่านทั้งหมด | ผ่าน | ผ่าน |  |  | INITRBC0099 | 0010 | 1 | 72320276 | RBC1S24060 | เหล็กเส้นกลม 6.0มมxSR24 (Bar in Coil) | SR24 | 2024-10-31 | 2024-01-01 | 2958465 | 2024-01-01 | 2958465 | 0.16 | 0.23 | 0.57 | 0.029 | 0.025 |  | 0.220 | 33 | 6.01 | 5.79 | 0.22 | 10 | 0 | 0
ผ่านทั้งหมด | ผ่าน | ผ่าน |  |  | INITRBC0100 | 0010 | 1 | 76601776 | RBC1S24060 | เหล็กเส้นกลม 6.0มมxSR24 (Bar in Coil) | SR24 | 2024-10-31 | 2024-01-01 | 2958465 | 2024-01-01 | 2958465 | 0.15 | 0.21 | 0.63 | 0.008 | 0.035 |  | 0.217 | 31 | 5.95 | 5.8 | 0.15 | 10 | 0 | 0
ผ่านทั้งหมด | ผ่าน | ผ่าน |  |  | INITRBC0101 | 0010 | 1 | 76601775 | RBC1S24060 | เหล็กเส้นกลม 6.0มมxSR24 (Bar in Coil) | SR24 | 2024-10-31 | 2024-01-01 | 2958465 | 2024-01-01 | 2958465 | 0.14 | 0.2 | 0.63 | 0.005 | 0.032 |  | 0.215 | 33 | 6.04 | 5.86 | 0.18 | 10 | 0 | 0
ผ่านทั้งหมด | ผ่าน | ผ่าน |  |  | INITRBC0102 | 0010 | 1 | 76601772 | RBC1S24060 | เหล็กเส้นกลม 6.0มมxSR24 (Bar in Coil) | SR24 | 2024-10-31 | 2024-01-01 | 2958465 | 2024-01-01 | 2958465 | 0.19 | 0.22 | 0.68 | 0.007 | 0.031 |  | 0.217 | 31 | 5.94 | 5.69 | 0.25 | 10 | 0 | 0
ผ่านทั้งหมด | ผ่าน | ผ่าน |  |  | INITRBC0104 | 0010 | 1 | 76601749 | RBC1S24060 | เหล็กเส้นกลม 6.0มมxSR24 (Bar in Coil) | SR24 | 2024-10-31 | 2024-01-01 | 2958465 | 2024-01-01 | 2958465 | 0.19 | 0.22 | 0.67 | 0.009 | 0.033 |  | 0.216 | 32 | 5.96 | 5.74 | 0.22 | 10 | 0 | 0
ผ่านทั้งหมด | ผ่าน | ผ่าน |  |  | INITRBC0105 | 0010 | 1 | 76601748 | RBC1S24060 | เหล็กเส้นกลม 6.0มมxSR24 (Bar in Coil) | SR24 | 2024-10-31 | 2024-01-01 | 2958465 | 2024-01-01 | 2958465 | 0.16 | 0.22 | 0.63 | 0.006 | 0.028 |  | 0.216 | 31 | 5.9 | 5.65 | 0.25 | 10 | 0 | 0
ผ่านทั้งหมด | ผ่าน | ผ่าน |  |  | INITRBC0107 | 0010 | 1 | 72321041 | RBC1S24060 | เหล็กเส้นกลม 6.0มมxSR24 (Bar in Coil) | SR24 | 2024-10-31 | 2024-01-01 | 2958465 | 2024-01-01 | 2958465 | 0.15 | 0.18 | 0.61 | 0.007 | 0.015 |  | 0.220 | 37 | 6.11 | 5.89 | 0.22 | 10 | 0 | 0
ผ่านทั้งหมด | ผ่าน | ผ่าน |  |  | INITRBC0108 | 0010 | 1 | 76600645 | RBC1S24060 | เหล็กเส้นกลม 6.0มมxSR24 (Bar in Coil) | SR24 | 2024-10-31 | 2024-01-01 | 2958465 | 2024-01-01 | 2958465 | 0.18 | 0.2 | 0.66 | 0.009 | 0.029 |  | 0.214 | 27 | 6.22 | 6 | 0.22 | 10 | 0 | 0
ผ่านทั้งหมด | ผ่าน | ผ่าน |  |  | INITRBC0109 | 0010 | 1 | 76601428 | RBC1S24060 | เหล็กเส้นกลม 6.0มมxSR24 (Bar in Coil) | SR24 | 2024-10-31 | 2024-01-01 | 2958465 | 2024-01-01 | 2958465 | 0.16 | 0.17 | 0.6 | 0.01 | 0.015 |  | 0.219 | 36 | 6.08 | 5.8 | 0.28 | 10 | 0 | 0
ผ่านทั้งหมด | ผ่าน | ผ่าน |  |  | INITRBC0110 | 0010 | 1 | 76602385 | RBC1S24060 | เหล็กเส้นกลม 6.0มมxSR24 (Bar in Coil) | SR24 | 2024-10-31 | 2024-01-01 | 2958465 | 2024-01-01 | 2958465 | 0.16 | 0.17 | 0.61 | 0.009 | 0.024 |  | 0.225 | 36 | 6.06 | 5.94 | 0.12 | 10 | 0 | 0
ผ่านทั้งหมด | ผ่าน | ผ่าน |  |  | INITRBC0111 | 0010 | 1 | 76602385 | RBC1S24090 | เหล็กเส้นกลม 9.0มมxSR24 (Bar in Coil) | SR24 | 2024-10-31 | 2024-01-01 | 2958465 | 2024-01-01 | 2958465 | 0.16 | 0.2 | 0.62 | 0.006 | 0.02 |  | 0.488 | 33 | 9.02 | 8.74 | 0.28 | 10 | 0 | 0
ผ่านทั้งหมด | ผ่าน | ผ่าน |  |  | INITRBC0112 | 0010 | 1 | 76602386 | RBC1S24090 | เหล็กเส้นกลม 9.0มมxSR24 (Bar in Coil) | SR24 | 2024-10-31 | 2024-01-01 | 2958465 | 2024-01-01 | 2958465 | 0.17 | 0.21 | 0.62 | 0.007 | 0.025 |  | 0.491 | 33 | 9.02 | 8.8 | 0.22 | 10 | 0 | 0
ผ่านทั้งหมด | ผ่าน | ผ่าน |  |  | INITRBC0113 | 0010 | 1 | 76602387 | RBC1S24090 | เหล็กเส้นกลม 9.0มมxSR24 (Bar in Coil) | SR24 | 2024-10-31 | 2024-01-01 | 2958465 | 2024-01-01 | 2958465 | 0.19 | 0.19 | 0.66 | 0.007 | 0.021 |  | 0.487 | 33 | 9.04 | 8.81 | 0.23 | 10 | 0 | 0
ผ่านทั้งหมด | ผ่าน | ผ่าน |  |  | INITRBC0114 | 0010 | 1 | 76602388 | RBC1S24090 | เหล็กเส้นกลม 9.0มมxSR24 (Bar in Coil) | SR24 | 2024-10-31 | 2024-01-01 | 2958465 | 2024-01-01 | 2958465 | 0.16 | 0.18 | 0.6 | 0.006 | 0.024 |  | 0.492 | 34 | 9.02 | 8.76 | 0.26 | 10 | 0 | 0
ผ่านทั้งหมด | ผ่าน | ผ่าน |  |  | INITRBC0115 | 0010 | 1 | 76602389 | RBC1S24090 | เหล็กเส้นกลม 9.0มมxSR24 (Bar in Coil) | SR24 | 2024-10-31 | 2024-01-01 | 2958465 | 2024-01-01 | 2958465 | 0.15 | 0.21 | 0.65 | 0.006 | 0.02 |  | 0.488 | 35 | 9.06 | 8.8 | 0.26 | 10 | 0 | 0
ผ่านทั้งหมด | ผ่าน | ผ่าน |  |  | INITRBC0116 | 0010 | 1 | 76602390 | RBC1S24090 | เหล็กเส้นกลม 9.0มมxSR24 (Bar in Coil) | SR24 | 2024-10-31 | 2024-01-01 | 2958465 | 2024-01-01 | 2958465 | 0.15 | 0.18 | 0.66 | 0.007 | 0.022 |  | 0.492 | 32 | 9.02 | 8.76 | 0.26 | 10 | 0 | 0
ผ่านทั้งหมด | ผ่าน | ผ่าน |  |  | INITRBC0117 | 0010 | 1 | 76602391 | RBC1S24090 | เหล็กเส้นกลม 9.0มมxSR24 (Bar in Coil) | SR24 | 2024-10-31 | 2024-01-01 | 2958465 | 2024-01-01 | 2958465 | 0.15 | 0.2 | 0.67 | 0.009 | 0.02 |  | 0.490 | 33 | 9 | 8.74 | 0.26 | 10 | 0 | 0
ผ่านทั้งหมด | ผ่าน | ผ่าน |  |  | INITRBC0119 | 0010 | 1 | 76602393 | RBC1S24090 | เหล็กเส้นกลม 9.0มมxSR24 (Bar in Coil) | SR24 | 2024-10-31 | 2024-01-01 | 2958465 | 2024-01-01 | 2958465 | 0.16 | 0.2 | 0.61 | 0.006 | 0.025 |  | 0.490 | 34 | 9.02 | 8.78 | 0.24 | 10 | 0 | 0
ผ่านทั้งหมด | ผ่าน | ผ่าน |  |  | INITRBC0120 | 0010 | 1 | 76602394 | RBC1S24090 | เหล็กเส้นกลม 9.0มมxSR24 (Bar in Coil) | SR24 | 2024-10-31 | 2024-01-01 | 2958465 | 2024-01-01 | 2958465 | 0.17 | 0.21 | 0.63 | 0.008 | 0.021 |  | 0.489 | 32 | 9.01 | 8.75 | 0.26 | 10 | 0 | 0
ผ่านทั้งหมด | ผ่าน | ผ่าน |  |  | INITRBC0121 | 0010 | 1 | 76602395 | RBC1S24090 | เหล็กเส้นกลม 9.0มมxSR24 (Bar in Coil) | SR24 | 2024-10-31 | 2024-01-01 | 2958465 | 2024-01-01 | 2958465 | 0.15 | 0.18 | 0.58 | 0.007 | 0.025 |  | 0.487 | 32 | 9.02 | 8.72 | 0.3 | 10 | 0 | 0
ผ่านทั้งหมด | ผ่าน | ผ่าน |  |  | INITRBC0122 | 0010 | 1 | 76602396 | RBC1S24090 | เหล็กเส้นกลม 9.0มมxSR24 (Bar in Coil) | SR24 | 2024-10-31 | 2024-01-01 | 2958465 | 2024-01-01 | 2958465 | 0.16 | 0.19 | 0.6 | 0.008 | 0.023 |  | 0.490 | 33 | 9.04 | 8.74 | 0.3 | 10 | 0 | 0
ผ่านทั้งหมด | ผ่าน | ผ่าน |  |  | INITRBC0123 | 0010 | 1 | 76602397 | RBC1S24090 | เหล็กเส้นกลม 9.0มมxSR24 (Bar in Coil) | SR24 | 2024-10-31 | 2024-01-01 | 2958465 | 2024-01-01 | 2958465 | 0.15 | 0.19 | 0.64 | 0.01 | 0.023 |  | 0.488 | 33 | 9 | 8.75 | 0.25 | 10 | 0 | 0
ผ่านทั้งหมด | ผ่าน | ผ่าน |  |  | INITRBC0124 | 0010 | 1 | 76602398 | RBC1S24090 | เหล็กเส้นกลม 9.0มมxSR24 (Bar in Coil) | SR24 | 2024-10-31 | 2024-01-01 | 2958465 | 2024-01-01 | 2958465 | 0.15 | 0.21 | 0.66 | 0.008 | 0.025 |  | 0.490 | 33 | 9.02 | 8.72 | 0.3 | 10 | 0 | 0
ผ่านทั้งหมด | ผ่าน | ผ่าน |  |  | INITRBC0125 | 0010 | 1 | 76602399 | RBC1S24090 | เหล็กเส้นกลม 9.0มมxSR24 (Bar in Coil) | SR24 | 2024-10-31 | 2024-01-01 | 2958465 | 2024-01-01 | 2958465 | 0.16 | 0.17 | 0.61 | 0.009 | 0.024 |  | 0.489 | 33 | 9.01 | 8.75 | 0.26 | 10 | 0 | 0
ผ่านทั้งหมด | ผ่าน | ผ่าน |  |  | INITRBC0126 | 0010 | 1 | 76602403 | RBC1S24090 | เหล็กเส้นกลม 9.0มมxSR24 (Bar in Coil) | SR24 | 2024-10-31 | 2024-01-01 | 2958465 | 2024-01-01 | 2958465 | 0.16 | 0.21 | 0.63 | 0.006 | 0.02 |  | 0.485 | 32 | 8.93 | 8.85 | 0.08 | 10 | 0 | 0
ผ่านทั้งหมด | ผ่าน | ผ่าน |  |  | INITRBC0127 | 0010 | 1 | 76602405 | RBC1S24090 | เหล็กเส้นกลม 9.0มมxSR24 (Bar in Coil) | SR24 | 2024-10-31 | 2024-01-01 | 2958465 | 2024-01-01 | 2958465 | 0.18 | 0.19 | 0.69 | 0.005 | 0.019 |  | 0.484 | 32 | 8.92 | 8.74 | 0.18 | 10 | 0 | 0
ผ่านทั้งหมด | ผ่าน | ผ่าน |  |  | INITRBC0128 | 0010 | 1 | 76602420 | RBC1S24090 | เหล็กเส้นกลม 9.0มมxSR24 (Bar in Coil) | SR24 | 2024-10-31 | 2024-01-01 | 2958465 | 2024-01-01 | 2958465 | 0.18 | 0.21 | 0.67 | 0.006 | 0.018 |  | 0.484 | 32 | 8.9 | 8.78 | 0.12 | 10 | 0 | 0
ผ่านทั้งหมด | ผ่าน | ผ่าน |  |  | INITRBC0129 | 0010 | 1 | 76602422 | RBC1S24090 | เหล็กเส้นกลม 9.0มมxSR24 (Bar in Coil) | SR24 | 2024-10-31 | 2024-01-01 | 2958465 | 2024-01-01 | 2958465 | 0.17 | 0.2 | 0.61 | 0.007 | 0.027 |  | 0.485 | 32 | 8.92 | 8.78 | 0.14 | 10 | 0 | 0
ผ่านทั้งหมด | ผ่าน | ผ่าน |  |  | INITRBC0130 | 0010 | 1 | 76602423 | RBC1S24090 | เหล็กเส้นกลม 9.0มมxSR24 (Bar in Coil) | SR24 | 2024-10-31 | 2024-01-01 | 2958465 | 2024-01-01 | 2958465 | 0.17 | 0.19 | 0.64 | 0.008 | 0.029 |  | 0.484 | 33 | 8.98 | 8.79 | 0.19 | 10 | 0 | 0
ผ่านทั้งหมด | ผ่าน | ผ่าน |  |  | INITRBC0131 | 0010 | 1 | 76602424 | RBC1S24090 | เหล็กเส้นกลม 9.0มมxSR24 (Bar in Coil) | SR24 | 2024-10-31 | 2024-01-01 | 2958465 | 2024-01-01 | 2958465 | 0.18 | 0.2 | 0.68 | 0.007 | 0.018 |  | 0.485 | 33 | 8.85 | 8.67 | 0.18 | 10 | 0 | 0
ผ่านทั้งหมด | ผ่าน | ผ่าน |  |  | INITRBC0132 | 0010 | 1 | 76602425 | RBC1S24090 | เหล็กเส้นกลม 9.0มมxSR24 (Bar in Coil) | SR24 | 2024-10-31 | 2024-01-01 | 2958465 | 2024-01-01 | 2958465 | 0.18 | 0.21 | 0.68 | 0.008 | 0.02 |  | 0.484 | 33 | 8.96 | 8.71 | 0.25 | 10 | 0 | 0
ผ่านทั้งหมด | ผ่าน | ผ่าน |  |  | INITRBC0133 | 0010 | 1 | 76602426 | RBC1S24090 | เหล็กเส้นกลม 9.0มมxSR24 (Bar in Coil) | SR24 | 2024-10-31 | 2024-01-01 | 2958465 | 2024-01-01 | 2958465 | 0.17 | 0.18 | 0.64 | 0.005 | 0.019 |  | 0.485 | 31 | 8.94 | 8.72 | 0.22 | 10 | 0 | 0
ผ่านทั้งหมด | ผ่าน | ผ่าน |  |  | INITRBC0134 | 0010 | 1 | 76602427 | RBC1S24090 | เหล็กเส้นกลม 9.0มมxSR24 (Bar in Coil) | SR24 | 2024-10-31 | 2024-01-01 | 2958465 | 2024-01-01 | 2958465 | 0.17 | 0.18 | 0.61 | 0.007 | 0.022 |  | 0.487 | 32 | 8.92 | 8.69 | 0.23 | 10 | 0 | 0
ผ่านทั้งหมด | ผ่าน | ผ่าน |  |  | INITRBC0135 | 0010 | 1 | 76602438 | RBC1S24090 | เหล็กเส้นกลม 9.0มมxSR24 (Bar in Coil) | SR24 | 2024-10-31 | 2024-01-01 | 2958465 | 2024-01-01 | 2958465 | 0.17 | 0.18 | 0.64 | 0.005 | 0.019 |  | 0.485 | 32 | 8.93 | 8.85 | 0.08 | 10 | 0 | 0
ผ่านทั้งหมด | ผ่าน | ผ่าน |  |  | INITRBC0136 | 0010 | 1 | 76602274 | RBC1S24090 | เหล็กเส้นกลม 9.0มมxSR24 (Bar in Coil) | SR24 | 2024-10-31 | 2024-01-01 | 2958465 | 2024-01-01 | 2958465 | 0.17 | 0.19 | 0.64 | 0.008 | 0.029 |  | 0.487 | 32 | 9.02 | 8.72 | 0.3 | 10 | 0 | 0
ผ่านทั้งหมด | ผ่าน | ผ่าน |  |  | INITRBC0137 | 0010 | 1 | 76602310 | RBC1S24090 | เหล็กเส้นกลม 9.0มมxSR24 (Bar in Coil) | SR24 | 2024-10-31 | 2024-01-01 | 2958465 | 2024-01-01 | 2958465 | 0.18 | 0.19 | 0.65 | 0.01 | 0.018 |  | 0.482 | 30 | 9 | 8.8 | 0.2 | 10 | 0 | 0
ผ่านทั้งหมด | ผ่าน | ผ่าน |  |  | INITRBC0138 | 0010 | 1 | 76602314 | RBC1S24090 | เหล็กเส้นกลม 9.0มมxSR24 (Bar in Coil) | SR24 | 2024-10-31 | 2024-01-01 | 2958465 | 2024-01-01 | 2958465 | 0.18 | 0.19 | 0.66 | 0.011 | 0.022 |  | 0.484 | 31 | 9.01 | 8.8 | 0.21 | 10 | 0 | 0
ผ่านทั้งหมด | ผ่าน | ผ่าน |  |  | INITRBC0142 | 0010 | 1 | 76501993 | RBC1S24090 | เหล็กเส้นกลม 9.0มมxSR24 (Bar in Coil) | SR24 | 2024-10-31 | 2024-01-01 | 2958465 | 2024-01-01 | 2958465 | 0.15 | 0.22 | 0.67 | 0.008 | 0.034 |  | 0.491 | 36 | 8.96 | 8.88 | 0.08 | 10 | 0 | 0
ผ่านทั้งหมด | ผ่าน | ผ่าน |  |  | INITRBC0145 | 0010 | 1 | 76601657 | RBC1S24090 | เหล็กเส้นกลม 9.0มมxSR24 (Bar in Coil) | SR24 | 2024-10-31 | 2024-01-01 | 2958465 | 2024-01-01 | 2958465 | 0.13 | 0.19 | 0.66 | 0.012 | 0.025 |  | 0.484 | 35 | 9.01 | 8.8 | 0.21 | 10 | 0 | 0
ผ่านทั้งหมด | ผ่าน | ผ่าน |  |  | INITRBC0146 | 0010 | 1 | 72320081 | RBC1S24090 | เหล็กเส้นกลม 9.0มมxSR24 (Bar in Coil) | SR24 | 2024-10-31 | 2024-01-01 | 2958465 | 2024-01-01 | 2958465 | 0.19 | 0.19 | 0.62 | 0.007 | 0.014 |  | 0.488 | 32 | 9.16 | 8.89 | 0.27 | 10 | 0 | 0
ผ่านทั้งหมด | ผ่าน | ผ่าน |  |  | INITRBC0147 | 0010 | 1 | 76600650 | RBC1S24060 | เหล็กเส้นกลม 6.0มมxSR24 (Bar in Coil) | SR24 | 2024-10-31 | 2024-01-01 | 2958465 | 2024-01-01 | 2958465 | 0.18 | 0.2 | 0.6 | 0.009 | 0.022 |  | 0.218 | 37 | 5.99 | 5.72 | 0.27 | 10 | 0 | 0
ผ่านทั้งหมด | ผ่าน | ผ่าน |  |  | INITRBC0148 | 0010 | 1 | 76601441 | RBC1S24060 | เหล็กเส้นกลม 6.0มมxSR24 (Bar in Coil) | SR24 | 2024-10-31 | 2024-01-01 | 2958465 | 2024-01-01 | 2958465 | 0.16 | 0.19 | 0.62 | 0.01 | 0.023 |  | 0.220 | 36 | 6.06 | 5.74 | 0.32 | 10 | 0 | 0
ผ่านทั้งหมด | ผ่าน | ผ่าน |  |  | INITRBC0149 | 0010 | 1 | 76602323 | RBC1S24060 | เหล็กเส้นกลม 6.0มมxSR24 (Bar in Coil) | SR24 | 2024-10-31 | 2024-01-01 | 2958465 | 2024-01-01 | 2958465 | 0.16 | 0.17 | 0.63 | 0.014 | 0.026 |  | 0.218 | 35 | 6.01 | 5.75 | 0.26 | 10 | 0 | 0
ผ่านทั้งหมด | ผ่าน | ผ่าน |  |  | INITRBC0151 | 0010 | 1 | 76602330 | RBC1S24060 | เหล็กเส้นกลม 6.0มมxSR24 (Bar in Coil) | SR24 | 2024-10-31 | 2024-01-01 | 2958465 | 2024-01-01 | 2958465 | 0.18 | 0.23 | 0.67 | 0.008 | 0.024 |  | 0.225 | 36 | 6.06 | 5.94 | 0.12 | 10 | 0 | 0
ผ่านทั้งหมด | ผ่าน | ผ่าน |  |  | INITRBC0153 | 0010 | 1 | 76602333 | RBC1S24060 | เหล็กเส้นกลม 6.0มมxSR24 (Bar in Coil) | SR24 | 2024-10-31 | 2024-01-01 | 2958465 | 2024-01-01 | 2958465 | 0.16 | 0.2 | 0.64 | 0.006 | 0.02 |  | 0.223 | 35 | 6.13 | 6.09 | 0.04 | 10 | 0 | 0
ผ่านทั้งหมด | ผ่าน | ผ่าน |  |  | INITRBC0155 | 0010 | 1 | 76700292 | RBC1S24060 | เหล็กเส้นกลม 6.0มมxSR24 (Bar in Coil) | SR24 | 2024-10-31 | 2024-01-01 | 2958465 | 2024-01-01 | 2958465 | 0.16 | 0.18 | 0.63 | 0.007 | 0.028 |  | 0.217 | 38 | 6.01 | 5.77 | 0.24 | 10 | 0 | 0
ผ่านทั้งหมด | ผ่าน | ผ่าน |  |  | INITRBC0156 | 0010 | 1 | 76700293 | RBC1S24060 | เหล็กเส้นกลม 6.0มมxSR24 (Bar in Coil) | SR24 | 2024-10-31 | 2024-01-01 | 2958465 | 2024-01-01 | 2958465 | 0.14 | 0.2 | 0.62 | 0.005 | 0.021 |  | 0.218 | 34 | 6.02 | 5.84 | 0.18 | 10 | 0 | 0
ผ่านทั้งหมด | ผ่าน | ผ่าน |  |  | INITRBC0157 | 0010 | 1 | 76700294 | RBC1S24060 | เหล็กเส้นกลม 6.0มมxSR24 (Bar in Coil) | SR24 | 2024-10-31 | 2024-01-01 | 2958465 | 2024-01-01 | 2958465 | 0.16 | 0.21 | 0.69 | 0.007 | 0.024 |  | 0.219 | 35 | 5.99 | 5.84 | 0.15 | 10 | 0 | 0
ผ่านทั้งหมด | ผ่าน | ผ่าน |  |  | INITRBC0158 | 0010 | 1 | 76700299 | RBC1S24060 | เหล็กเส้นกลม 6.0มมxSR24 (Bar in Coil) | SR24 | 2024-10-31 | 2024-01-01 | 2958465 | 2024-01-01 | 2958465 | 0.17 | 0.2 | 0.64 | 0.009 | 0.031 |  | 0.220 | 35 | 6.01 | 5.86 | 0.15 | 10 | 0 | 0
ผ่านทั้งหมด | ผ่าน | ผ่าน |  |  | INITRBC0159 | 0010 | 1 | 76700301 | RBC1S24060 | เหล็กเส้นกลม 6.0มมxSR24 (Bar in Coil) | SR24 | 2024-10-31 | 2024-01-01 | 2958465 | 2024-01-01 | 2958465 | 0.19 | 0.19 | 0.61 | 0.009 | 0.025 |  | 0.220 | 33 | 6.11 | 5.8 | 0.31 | 10 | 0 | 0
ผ่านทั้งหมด | ผ่าน | ผ่าน |  |  | INITRBC0160 | 0010 | 1 | 76700302 | RBC1S24060 | เหล็กเส้นกลม 6.0มมxSR24 (Bar in Coil) | SR24 | 2024-10-31 | 2024-01-01 | 2958465 | 2024-01-01 | 2958465 | 0.17 | 0.21 | 0.63 | 0.01 | 0.023 |  | 0.220 | 32 | 6.11 | 5.82 | 0.29 | 10 | 0 | 0
ผ่านทั้งหมด | ผ่าน | ผ่าน |  |  | INITRBC0166 | 0010 | 1 | 76602307 | RBC1S24090 | เหล็กเส้นกลม 9.0มมxSR24 (Bar in Coil) | SR24 | 2024-10-31 | 2024-01-01 | 2958465 | 2024-01-01 | 2958465 | 0.17 | 0.18 | 0.64 | 0.005 | 0.019 |  | 0.485 | 31 | 8.94 | 8.72 | 0.22 | 10 | 0 | 0
ผ่านทั้งหมด | ผ่าน | ผ่าน |  |  | INITRBC0167 | 0010 | 1 | 76602312 | RBC1S24090 | เหล็กเส้นกลม 9.0มมxSR24 (Bar in Coil) | SR24 | 2024-10-31 | 2024-01-01 | 2958465 | 2024-01-01 | 2958465 | 0.17 | 0.18 | 0.61 | 0.007 | 0.022 |  | 0.487 | 32 | 8.92 | 8.69 | 0.23 | 10 | 0 | 0
ผ่านทั้งหมด | ผ่าน | ผ่าน |  |  | INITRBC0168 | 0010 | 1 | 76602313 | RBC1S24090 | เหล็กเส้นกลม 9.0มมxSR24 (Bar in Coil) | SR24 | 2024-10-31 | 2024-01-01 | 2958465 | 2024-01-01 | 2958465 | 0.17 | 0.18 | 0.64 | 0.005 | 0.019 |  | 0.485 | 32 | 8.93 | 8.85 | 0.08 | 10 | 0 | 0
ผ่านทั้งหมด | ผ่าน | ผ่าน |  |  | INITRBC0169 | 0010 | 1 | 76602314 | RBC1S24090 | เหล็กเส้นกลม 9.0มมxSR24 (Bar in Coil) | SR24 | 2024-10-31 | 2024-01-01 | 2958465 | 2024-01-01 | 2958465 | 0.17 | 0.19 | 0.64 | 0.008 | 0.029 |  | 0.487 | 32 | 9.02 | 8.72 | 0.3 | 10 | 0 | 0
ผ่านทั้งหมด | ผ่าน | ผ่าน |  |  | INITRBC0170 | 0010 | 1 | 76602385 | RBC1S24090 | เหล็กเส้นกลม 9.0มมxSR24 (Bar in Coil) | SR24 | 2024-10-31 | 2024-01-01 | 2958465 | 2024-01-01 | 2958465 | 0.18 | 0.19 | 0.65 | 0.01 | 0.018 |  | 0.482 | 30 | 9 | 8.8 | 0.2 | 10 | 0 | 0
ผ่านทั้งหมด | ผ่าน | ผ่าน |  |  | INITRBC0171 | 0010 | 1 | 76602386 | RBC1S24090 | เหล็กเส้นกลม 9.0มมxSR24 (Bar in Coil) | SR24 | 2024-10-31 | 2024-01-01 | 2958465 | 2024-01-01 | 2958465 | 0.18 | 0.19 | 0.66 | 0.011 | 0.022 |  | 0.484 | 31 | 9.01 | 8.8 | 0.21 | 10 | 0 | 0
ผ่านทั้งหมด | ผ่าน | ผ่าน |  |  | INITRBC0175 | 0010 | 1 | 76602390 | RBC1S24090 | เหล็กเส้นกลม 9.0มมxSR24 (Bar in Coil) | SR24 | 2024-10-31 | 2024-01-01 | 2958465 | 2024-01-01 | 2958465 | 0.15 | 0.22 | 0.67 | 0.008 | 0.034 |  | 0.491 | 36 | 8.96 | 8.88 | 0.08 | 10 | 0 | 0
ผ่านทั้งหมด | ผ่าน | ผ่าน |  |  | INITRBC0178 | 0010 | 1 | 76602419 | RBC1S24090 | เหล็กเส้นกลม 9.0มมxSR24 (Bar in Coil) | SR24 | 2024-10-31 | 2024-01-01 | 2958465 | 2024-01-01 | 2958465 | 0.13 | 0.19 | 0.66 | 0.012 | 0.025 |  | 0.484 | 35 | 9.01 | 8.8 | 0.21 | 10 | 0 | 0
ผ่านทั้งหมด | ผ่าน | ผ่าน |  |  | INITRBC0179 | 0010 | 1 | 76602426 | RBC1S24090 | เหล็กเส้นกลม 9.0มมxSR24 (Bar in Coil) | SR24 | 2024-10-31 | 2024-01-01 | 2958465 | 2024-01-01 | 2958465 | 0.19 | 0.19 | 0.62 | 0.007 | 0.014 |  | 0.488 | 32 | 9.16 | 8.89 | 0.27 | 10 | 0 | 0
ผ่านทั้งหมด | ผ่าน | ผ่าน |  |  | INITRBF0001 | 0010 | 1 | 70710120 | RBF1S241201000 | เหล็กเส้นกลม 12มมx10มSR24(รญ)(ม) พับ | SR24 | 2024-10-31 | 2024-01-01 | 2958465 | 2024-01-01 | 2958465 | 0.18 | 0.23 | 0.65 | 0.006 | 0.029 | 10 | 0.864 | 36 | 11.79 | 11.67 | 0.12 | 11 | 0 | 0
ผ่านทั้งหมด | ผ่าน | ผ่าน |  |  | INITRBF0002 | 0010 | 1 | 76300831 | RBF1S241201000 | เหล็กเส้นกลม 12มมx10มSR24(รญ)(ม) พับ | SR24 | 2024-10-31 | 2024-01-01 | 2958465 | 2024-01-01 | 2958465 | 0.16 | 0.22 | 0.65 | 0.01 | 0.03 | 10 | 0.867 | 38 | 11.8 | 11.65 | 0.15 | 11 | 0 | 0
ผ่านทั้งหมด | ผ่าน | ผ่าน |  |  | INITRBF0003 | 0010 | 1 | 76601694 | RBF1S241201000 | เหล็กเส้นกลม 12มมx10มSR24(รญ)(ม) พับ | SR24 | 2024-10-31 | 2024-01-01 | 2958465 | 2024-01-01 | 2958465 | 0.16 | 0.2 | 0.6 | 0.006 | 0.029 | 10 | 0.866 | 35 | 11.82 | 11.69 | 0.13 | 11 | 0 | 0
ผ่านทั้งหมด | ผ่าน | ผ่าน |  |  | INITRBF0006 | 0010 | 1 | 76601624 | RBF1S241501000 | เหล็กเส้นกลม 15มมx10มSR24(รญ)(ม) พับ | SR24 | 2024-10-31 | 2024-01-01 | 2958465 | 2024-01-01 | 2958465 | 0.16 | 0.17 | 0.57 | 0.01 | 0.033 | 10 | 1.371 | 35 | 14.8 | 14.7 | 0.1 | 11 | 0 | 0
ผ่านทั้งหมด | ผ่าน | ผ่าน |  |  | INITRBF0011 | 0010 | 1 | 76602319 | RBF1S242501000 | เหล็กเส้นกลม 25มมx10มSR24(รญ)(ม) พับ | SR24 | 2024-10-31 | 2024-01-01 | 2958465 | 2024-01-01 | 2958465 | 0.18 | 0.23 | 0.65 | 0.006 | 0.029 | 10 | 3.760 | 35 | 25.02 | 24.8 | 0.22 | 11 | 0 | 0
ผ่านทั้งหมด | ผ่าน | ผ่าน |  |  | INITRBF0014R | 0010 | 1 | 2170704 | RBF1S240601000 | เหล็กเส้นกลม 6มมx10มSR24(รญ)(ม) พับ | SR24 | 2024-10-31 | 2024-01-01 | 2958465 | 2024-01-01 | 2958465 | 0.18 | 0.22 | 0.67 | 0.011 | 0.022 | 10 | 0.221 | 39 | 6.05 | 5.72 | 0.33 | 11 | 0 | 0
ผ่านทั้งหมด | ผ่าน | ผ่าน |  |  | INITRBF0015R | 0010 | 1 | 2170710 | RBF1S240601000 | เหล็กเส้นกลม 6มมx10มSR24(รญ)(ม) พับ | SR24 | 2024-10-31 | 2024-01-01 | 2958465 | 2024-01-01 | 2958465 | 0.16 | 0.18 | 0.66 | 0.011 | 0.022 | 10 | 0.219 | 36 | 6.02 | 5.7 | 0.32 | 11 | 0 | 0
ผ่านทั้งหมด | ผ่าน | ผ่าน |  |  | INITRBF0016R | 0010 | 1 | 2170717 | RBF1S240601000 | เหล็กเส้นกลม 6มมx10มSR24(รญ)(ม) พับ | SR24 | 2024-10-31 | 2024-01-01 | 2958465 | 2024-01-01 | 2958465 | 0.17 | 0.2 | 0.62 | 0.009 | 0.023 | 10 | 0.220 | 34 | 6.06 | 5.78 | 0.28 | 11 | 0 | 0
ผ่านทั้งหมด | ผ่าน | ผ่าน |  |  | INITRBF0017R | 0010 | 1 | 2170719 | RBF1S240601000 | เหล็กเส้นกลม 6มมx10มSR24(รญ)(ม) พับ | SR24 | 2024-10-31 | 2024-01-01 | 2958465 | 2024-01-01 | 2958465 | 0.14 | 0.17 | 0.6 | 0.01 | 0.035 | 10 | 0.216 | 36 | 5.95 | 5.8 | 0.15 | 11 | 0 | 0
ผ่านทั้งหมด | ผ่าน | ผ่าน |  |  | INITRBF0018R | 0010 | 1 | 2170722 | RBF1S240601000 | เหล็กเส้นกลม 6มมx10มSR24(รญ)(ม) พับ | SR24 | 2024-10-31 | 2024-01-01 | 2958465 | 2024-01-01 | 2958465 | 0.17 | 0.19 | 0.66 | 0.012 | 0.029 | 10 | 0.219 | 39 | 6.03 | 5.83 | 0.2 | 11 | 0 | 0
ผ่านทั้งหมด | ผ่าน | ผ่าน |  |  | INITRBF002 | 0010 | 1 | 2050613 | RBF1S240801000 | เหล็กเส้นกลม 8มมx10มSR24(รญ)(ขี) พับ | SR24 | 2024-10-31 | 2024-01-01 | 2958465 | 2024-01-01 | 2958465 | 0.16 | 0.21 | 0.65 | 0.012 | 0.025 | 10 | 0.390 | 40 | 8.01 | 7.98 | 0.03 | 11 | 0 | 0
ผ่านทั้งหมด | ผ่าน | ผ่าน |  |  | INITRBF0020R | 0010 | 1 | 2170724 | RBF1S240601000 | เหล็กเส้นกลม 6มมx10มSR24(รญ)(ม) พับ | SR24 | 2024-10-31 | 2024-01-01 | 2958465 | 2024-01-01 | 2958465 | 0.14 | 0.2 | 0.63 | 0.007 | 0.03 | 10 | 0.220 | 38 | 6.05 | 5.85 | 0.2 | 11 | 0 | 0
ผ่านทั้งหมด | ผ่าน | ผ่าน |  |  | INITRBF0021R | 0010 | 1 | 2170805 | RBM1S240601000 | เหล็กเส้นกลม 6มมx10มSR24(รญ)(ม) ตรง | SR24 | 2024-10-31 | 2024-01-01 | 2958465 | 2024-01-01 | 2958465 | 0.15 | 0.21 | 0.64 | 0.007 | 0.025 | 10 | 0.218 | 37 | 6.04 | 5.8 | 0.24 | 11 | 0 | 0
ผ่านทั้งหมด | ผ่าน | ผ่าน |  |  | INITRBF0022R | 0010 | 1 | 2170807 | RBF1S240601000 | เหล็กเส้นกลม 6มมx10มSR24(รญ)(ม) พับ | SR24 | 2024-10-31 | 2024-01-01 | 2958465 | 2024-01-01 | 2958465 | 0.17 | 0.18 | 0.61 | 0.013 | 0.027 | 10 | 0.217 | 36 | 6.02 | 5.8 | 0.22 | 11 | 0 | 0
ผ่านทั้งหมด | ผ่าน | ผ่าน |  |  | INITRBF0023R | 0010 | 1 | 2170808 | RBF1S240601000 | เหล็กเส้นกลม 6มมx10มSR24(รญ)(ม) พับ | SR24 | 2024-10-31 | 2024-01-01 | 2958465 | 2024-01-01 | 2958465 | 0.14 | 0.18 | 0.6 | 0.011 | 0.029 | 10 | 0.218 | 37 | 6.03 | 5.76 | 0.27 | 11 | 0 | 0
ผ่านทั้งหมด | ผ่าน | ผ่าน |  |  | INITRBF0024R | 0010 | 1 | 2170823 | RBF1S240601000 | เหล็กเส้นกลม 6มมx10มSR24(รญ)(ม) พับ | SR24 | 2024-10-31 | 2024-01-01 | 2958465 | 2024-01-01 | 2958465 | 0.15 | 0.21 | 0.65 | 0.011 | 0.024 | 10 | 0.217 | 38 | 6.01 | 5.77 | 0.24 | 11 | 0 | 0
ผ่านทั้งหมด | ผ่าน | ผ่าน |  |  | INITRBF0025 | 0010 | 1 | 20301231 | RBF1S240801000 | เหล็กเส้นกลม 8มมx10มSR24(รญ)(ขี) พับ | SR24 | 2024-10-31 | 2024-01-01 | 2958465 | 2024-01-01 | 2958465 | 0.15 | 0.22 | 0.64 | 0.009 | 0.024 | 10 | 0.390 | 38 | 8.01 | 7.95 | 0.06 | 11 | 0 | 0
ผ่านทั้งหมด | ผ่าน | ผ่าน |  |  | INITRBF0025R | 0010 | 1 | 2030123 | RBF1S240801000 | เหล็กเส้นกลม 8มมx10มSR24(รญ)(ขี) พับ | SR24 | 2024-10-31 | 2024-01-01 | 2958465 | 2024-01-01 | 2958465 | 0.15 | 0.22 | 0.64 | 0.009 | 0.024 | 10 | 0.390 | 38 | 8.01 | 7.95 | 0.06 | 11 | 0 | 0
ผ่านทั้งหมด | ผ่าน | ผ่าน |  |  | INITRBF0026 | 0010 | 1 | 20503180 | RBF1S240801000 | เหล็กเส้นกลม 8มมx10มSR24(รญ)(ขี) พับ | SR24 | 2024-10-31 | 2024-01-01 | 2958465 | 2024-01-01 | 2958465 | 0.15 | 0.19 | 0.69 | 0.013 | 0.026 | 10 | 0.392 | 40 | 8.09 | 7.94 | 0.15 | 11 | 0 | 0
ผ่านทั้งหมด | ผ่าน | ผ่าน |  |  | INITRBF0026R | 0010 | 1 | 2050318 | RBF1S240801000 | เหล็กเส้นกลม 8มมx10มSR24(รญ)(ขี) พับ | SR24 | 2024-10-31 | 2024-01-01 | 2958465 | 2024-01-01 | 2958465 | 0.15 | 0.19 | 0.69 | 0.013 | 0.026 | 10 | 0.392 | 40 | 8.09 | 7.94 | 0.15 | 11 | 0 | 0
ผ่านทั้งหมด | ผ่าน | ผ่าน |  |  | INITRBF0027 | 0010 | 1 | 20506130 | RBF1S240801000 | เหล็กเส้นกลม 8มมx10มSR24(รญ)(ขี) พับ | SR24 | 2024-10-31 | 2024-01-01 | 2958465 | 2024-01-01 | 2958465 | 0.17 | 0.22 | 0.66 | 0.014 | 0.028 | 10 | 0.391 | 35 | 8.05 | 7.96 | 0.09 | 11 | 0 | 0
ผ่านทั้งหมด | ผ่าน | ผ่าน |  |  | INITRBF0027R | 0010 | 1 | 2050613 | RBM1S240801000 | เหล็กเส้นกลม 8มมx10มSR24(รญ)(ขี) ตรง | SR24 | 2024-10-31 | 2024-01-01 | 2958465 | 2024-01-01 | 2958465 | 0.17 | 0.22 | 0.66 | 0.014 | 0.028 | 10 | 0.391 | 35 | 8.05 | 7.96 | 0.09 | 11 | 0 | 0
ผ่านทั้งหมด | ผ่าน | ผ่าน |  |  | INITRBF0028 | 0010 | 1 | 20506131 | RBF1S240801000 | เหล็กเส้นกลม 8มมx10มSR24(รญ)(ขี) พับ | SR24 | 2024-10-31 | 2024-01-01 | 2958465 | 2024-01-01 | 2958465 | 0.16 | 0.21 | 0.65 | 0.012 | 0.025 | 10 | 0.390 | 40 | 8.01 | 7.98 | 0.03 | 11 | 0 | 0
ผ่านทั้งหมด | ผ่าน | ผ่าน |  |  | INITRBF0030 | 0010 | 1 | 20506152 | RBF1S240801000 | เหล็กเส้นกลม 8มมx10มSR24(รญ)(ขี) พับ | SR24 | 2024-10-31 | 2024-01-01 | 2958465 | 2024-01-01 | 2958465 | 0.16 | 0.2 | 0.65 | 0.013 | 0.024 | 10 | 0.393 | 42 | 7.99 | 7.91 | 0.08 | 11 | 0 | 0
ผ่านทั้งหมด | ผ่าน | ผ่าน |  |  | INITRBF0030R | 0010 | 1 | 2050615 | RBM1S240801000 | เหล็กเส้นกลม 8มมx10มSR24(รญ)(ขี) ตรง | SR24 | 2024-10-31 | 2024-01-01 | 2958465 | 2024-01-01 | 2958465 | 0.16 | 0.2 | 0.65 | 0.013 | 0.024 | 10 | 0.393 | 42 | 7.99 | 7.91 | 0.08 | 11 | 0 | 0
ผ่านทั้งหมด | ผ่าน | ผ่าน |  |  | INITRBF0031 | 0010 | 1 | 20506180 | RBF1S240801000 | เหล็กเส้นกลม 8มมx10มSR24(รญ)(ขี) พับ | SR24 | 2024-10-31 | 2024-01-01 | 2958465 | 2024-01-01 | 2958465 | 0.16 | 0.21 | 0.66 | 0.013 | 0.025 | 10 | 0.407 | 41 | 8.07 | 8.05 | 0.02 | 11 | 0 | 0
ผ่านทั้งหมด | ผ่าน | ผ่าน |  |  | INITRBF0031R | 0010 | 1 | 2050618 | RBF1S240801000 | เหล็กเส้นกลม 8มมx10มSR24(รญ)(ขี) พับ | SR24 | 2024-10-31 | 2024-01-01 | 2958465 | 2024-01-01 | 2958465 | 0.16 | 0.21 | 0.66 | 0.013 | 0.025 | 10 | 0.407 | 41 | 8.07 | 8.05 | 0.02 | 11 | 0 | 0
ผ่านทั้งหมด | ผ่าน | ผ่าน |  |  | INITRBF0032 | 0010 | 1 | 20506181 | RBF1S240801000 | เหล็กเส้นกลม 8มมx10มSR24(รญ)(ขี) พับ | SR24 | 2024-10-31 | 2024-01-01 | 2958465 | 2024-01-01 | 2958465 | 0.16 | 0.23 | 0.62 | 0.013 | 0.027 | 10 | 0.397 | 36 | 7.92 | 7.91 | 0.01 | 11 | 0 | 0
ผ่านทั้งหมด | ผ่าน | ผ่าน |  |  | INITRBF0032R | 0010 | 1 | 2050618 | RBM1S240801000 | เหล็กเส้นกลม 8มมx10มSR24(รญ)(ขี) ตรง | SR24 | 2024-10-31 | 2024-01-01 | 2958465 | 2024-01-01 | 2958465 | 0.16 | 0.23 | 0.62 | 0.013 | 0.027 | 10 | 0.397 | 36 | 7.92 | 7.91 | 0.01 | 11 | 0 | 0
ผ่านทั้งหมด | ผ่าน | ผ่าน |  |  | INITRBF0033 | 0010 | 1 | 20506211 | RBF1S240801000 | เหล็กเส้นกลม 8มมx10มSR24(รญ)(ขี) พับ | SR24 | 2024-10-31 | 2024-01-01 | 2958465 | 2024-01-01 | 2958465 | 0.17 | 0.21 | 0.67 | 0.014 | 0.028 | 10 | 0.402 | 37.83333333 | 8.07 | 8.04 | 0.03 | 11 | 0 | 0
ผ่านทั้งหมด | ผ่าน | ผ่าน |  |  | INITRBF0033R | 0010 | 1 | 2050621 | RBF1S240801000 | เหล็กเส้นกลม 8มมx10มSR24(รญ)(ขี) พับ | SR24 | 2024-10-31 | 2024-01-01 | 2958465 | 2024-01-01 | 2958465 | 0.17 | 0.21 | 0.67 | 0.014 | 0.028 | 10 | 0.402 | 37.83333333 | 8.07 | 8.04 | 0.03 | 11 | 0 | 0
ผ่านทั้งหมด | ผ่าน | ผ่าน |  |  | INITRBF0034 | 0010 | 1 | 20506240 | RBF1S240801000 | เหล็กเส้นกลม 8มมx10มSR24(รญ)(ขี) พับ | SR24 | 2024-10-31 | 2024-01-01 | 2958465 | 2024-01-01 | 2958465 | 0.17 | 0.21 | 0.66 | 0.016 | 0.026 | 10 | 0.393 | 40.33333333 | 8.05 | 7.98 | 0.07 | 11 | 0 | 0
ผ่านทั้งหมด | ผ่าน | ผ่าน |  |  | INITRBF0034R | 0010 | 1 | 2050624 | RBF1S240801000 | เหล็กเส้นกลม 8มมx10มSR24(รญ)(ขี) พับ | SR24 | 2024-10-31 | 2024-01-01 | 2958465 | 2024-01-01 | 2958465 | 0.17 | 0.21 | 0.66 | 0.016 | 0.026 | 10 | 0.393 | 40.33333333 | 8.05 | 7.98 | 0.07 | 11 | 0 | 0
ผ่านทั้งหมด | ผ่าน | ผ่าน |  |  | INITRBF0035 | 0010 | 1 | 20602010 | RBF1S240801000 | เหล็กเส้นกลม 8มมx10มSR24(รญ)(ขี) พับ | SR24 | 2024-10-31 | 2024-01-01 | 2958465 | 2024-01-01 | 2958465 | 0.15 | 0.22 | 0.68 | 0.016 | 0.03 | 10 | 0.400 | 38.83333333 | 8.04 | 8 | 0.04 | 11 | 0 | 0
ผ่านทั้งหมด | ผ่าน | ผ่าน |  |  | INITRBF0035R | 0010 | 1 | 2060201 | RBF1S240801000 | เหล็กเส้นกลม 8มมx10มSR24(รญ)(ขี) พับ | SR24 | 2024-10-31 | 2024-01-01 | 2958465 | 2024-01-01 | 2958465 | 0.15 | 0.22 | 0.68 | 0.016 | 0.03 | 10 | 0.400 | 38.83333333 | 8.04 | 8 | 0.04 | 11 | 0 | 0
ผ่านทั้งหมด | ผ่าน | ผ่าน |  |  | INITRBF0036 | 0010 | 1 | 20602031 | RBF1S240801000 | เหล็กเส้นกลม 8มมx10มSR24(รญ)(ขี) พับ | SR24 | 2024-10-31 | 2024-01-01 | 2958465 | 2024-01-01 | 2958465 | 0.16 | 0.23 | 0.65 | 0.022 | 0.028 | 10 | 0.390 | 32.33333333 | 8 | 7.99 | 0.01 | 11 | 0 | 0
ผ่านทั้งหมด | ผ่าน | ผ่าน |  |  | INITRBF0036R | 0010 | 1 | 2060203 | RBF1S240801000 | เหล็กเส้นกลม 8มมx10มSR24(รญ)(ขี) พับ | SR24 | 2024-10-31 | 2024-01-01 | 2958465 | 2024-01-01 | 2958465 | 0.16 | 0.23 | 0.65 | 0.022 | 0.028 | 10 | 0.390 | 32.33333333 | 8 | 7.99 | 0.01 | 11 | 0 | 0
ผ่านทั้งหมด | ผ่าน | ผ่าน |  |  | INITRBF0038 | 0010 | 1 | 20604250 | RBF1S240801000 | เหล็กเส้นกลม 8มมx10มSR24(รญ)(ขี) พับ | SR24 | 2024-10-31 | 2024-01-01 | 2958465 | 2024-01-01 | 2958465 | 0.15 | 0.21 | 0.69 | 0.012 | 0.021 | 10 | 0.402 | 39.5 | 8.07 | 8.03 | 0.04 | 11 | 0 | 0
ผ่านทั้งหมด | ผ่าน | ผ่าน |  |  | INITRBF0038R | 0010 | 1 | 2060425 | RBF1S240801000 | เหล็กเส้นกลม 8มมx10มSR24(รญ)(ขี) พับ | SR24 | 2024-10-31 | 2024-01-01 | 2958465 | 2024-01-01 | 2958465 | 0.15 | 0.21 | 0.69 | 0.012 | 0.021 | 10 | 0.402 | 39.5 | 8.07 | 8.03 | 0.04 | 11 | 0 | 0
ผ่านทั้งหมด | ผ่าน | ผ่าน |  |  | INITRBF0040 | 0010 | 1 | 20604260 | RBF1S240801000 | เหล็กเส้นกลม 8มมx10มSR24(รญ)(ขี) พับ | SR24 | 2024-10-31 | 2024-01-01 | 2958465 | 2024-01-01 | 2958465 | 0.18 | 0.23 | 0.68 | 0.011 | 0.021 | 10 | 0.386 | 37.33333333 | 8.06 | 8.03 | 0.03 | 11 | 0 | 0
ผ่านทั้งหมด | ผ่าน | ผ่าน |  |  | INITRBF0040R | 0010 | 1 | 2060426 | RBF1S240801000 | เหล็กเส้นกลม 8มมx10มSR24(รญ)(ขี) พับ | SR24 | 2024-10-31 | 2024-01-01 | 2958465 | 2024-01-01 | 2958465 | 0.18 | 0.23 | 0.68 | 0.011 | 0.021 | 10 | 0.386 | 37.33333333 | 8.06 | 8.03 | 0.03 | 11 | 0 | 0
ผ่านทั้งหมด | ผ่าน | ผ่าน |  |  | INITRBF0041 | 0010 | 1 | 20604270 | RBF1S240801000 | เหล็กเส้นกลม 8มมx10มSR24(รญ)(ขี) พับ | SR24 | 2024-10-31 | 2024-01-01 | 2958465 | 2024-01-01 | 2958465 | 0.15 | 0.21 | 0.63 | 0.013 | 0.036 | 10 | 0.391 | 38.83333333 | 8.05 | 8.02 | 0.02 | 11 | 0 | 0
ผ่านทั้งหมด | ผ่าน | ผ่าน |  |  | INITRBF0041R | 0010 | 1 | 2060427 | RBF1S240801000 | เหล็กเส้นกลม 8มมx10มSR24(รญ)(ขี) พับ | SR24 | 2024-10-31 | 2024-01-01 | 2958465 | 2024-01-01 | 2958465 | 0.15 | 0.21 | 0.63 | 0.013 | 0.036 | 10 | 0.391 | 38.83333333 | 8.05 | 8.02 | 0.02 | 11 | 0 | 0
ผ่านทั้งหมด | ผ่าน | ผ่าน |  |  | INITRBF0042 | 0010 | 1 | 20604282 | RBF1S240801000 | เหล็กเส้นกลม 8มมx10มSR24(รญ)(ขี) พับ | SR24 | 2024-10-31 | 2024-01-01 | 2958465 | 2024-01-01 | 2958465 | 0.15 | 0.21 | 0.66 | 0.011 | 0.031 | 10 | 0.400 | 39.16666667 | 8.02 | 8 | 0.02 | 11 | 0 | 0
ผ่านทั้งหมด | ผ่าน | ผ่าน |  |  | INITRBF0042R | 0010 | 1 | 2060428 | RBF1S240801000 | เหล็กเส้นกลม 8มมx10มSR24(รญ)(ขี) พับ | SR24 | 2024-10-31 | 2024-01-01 | 2958465 | 2024-01-01 | 2958465 | 0.15 | 0.21 | 0.66 | 0.011 | 0.031 | 10 | 0.400 | 39.16666667 | 8.02 | 8 | 0.02 | 11 | 0 | 0
ผ่านทั้งหมด | ผ่าน | ผ่าน |  |  | INITRBF0043 | 0010 | 1 | 20604290 | RBF1S240801000 | เหล็กเส้นกลม 8มมx10มSR24(รญ)(ขี) พับ | SR24 | 2024-10-31 | 2024-01-01 | 2958465 | 2024-01-01 | 2958465 | 0.16 | 0.19 | 0.64 | 0.013 | 0.03 | 10 | 0.390 | 38 | 8.08 | 8.06 | 0.02 | 11 | 0 | 0
ผ่านทั้งหมด | ผ่าน | ผ่าน |  |  | INITRBF0043R | 0010 | 1 | 2060429 | RBF1S240801000 | เหล็กเส้นกลม 8มมx10มSR24(รญ)(ขี) พับ | SR24 | 2024-10-31 | 2024-01-01 | 2958465 | 2024-01-01 | 2958465 | 0.16 | 0.19 | 0.64 | 0.013 | 0.03 | 10 | 0.390 | 38 | 8.08 | 8.06 | 0.02 | 11 | 0 | 0
ผ่านทั้งหมด | ผ่าน | ผ่าน |  |  | INITRBF0044 | 0010 | 1 | 20605040 | RBF1S240801000 | เหล็กเส้นกลม 8มมx10มSR24(รญ)(ขี) พับ | SR24 | 2024-10-31 | 2024-01-01 | 2958465 | 2024-01-01 | 2958465 | 0.15 | 0.22 | 0.64 | 0.009 | 0.024 | 10 | 0.390 | 40 | 8.06 | 8.02 | 0.04 | 11 | 0 | 0
ผ่านทั้งหมด | ผ่าน | ผ่าน |  |  | INITRBF0044R | 0010 | 1 | 2060504 | RBF1S240801000 | เหล็กเส้นกลม 8มมx10มSR24(รญ)(ขี) พับ | SR24 | 2024-10-31 | 2024-01-01 | 2958465 | 2024-01-01 | 2958465 | 0.15 | 0.22 | 0.64 | 0.009 | 0.024 | 10 | 0.390 | 40 | 8.06 | 8.02 | 0.04 | 11 | 0 | 0
ผ่านทั้งหมด | ผ่าน | ผ่าน |  |  | INITRBF0045 | 0010 | 1 | 20605050 | RBF1S240801000 | เหล็กเส้นกลม 8มมx10มSR24(รญ)(ขี) พับ | SR24 | 2024-10-31 | 2024-01-01 | 2958465 | 2024-01-01 | 2958465 | 0.15 | 0.19 | 0.69 | 0.013 | 0.026 | 10 | 0.392 | 40 | 8.03 | 8.01 | 0.02 | 11 | 0 | 0
ผ่านทั้งหมด | ผ่าน | ผ่าน |  |  | INITRBF0045R | 0010 | 1 | 2060505 | RBF1S240801000 | เหล็กเส้นกลม 8มมx10มSR24(รญ)(ขี) พับ | SR24 | 2024-10-31 | 2024-01-01 | 2958465 | 2024-01-01 | 2958465 | 0.15 | 0.19 | 0.69 | 0.013 | 0.026 | 10 | 0.392 | 40 | 8.03 | 8.01 | 0.02 | 11 | 0 | 0
ผ่านทั้งหมด | ผ่าน | ผ่าน |  |  | INITRBF0046 | 0010 | 1 | 20605051 | RBF1S240801000 | เหล็กเส้นกลม 8มมx10มSR24(รญ)(ขี) พับ | SR24 | 2024-10-31 | 2024-01-01 | 2958465 | 2024-01-01 | 2958465 | 0.17 | 0.22 | 0.66 | 0.014 | 0.028 | 10 | 0.391 | 43.5 | 8.07 | 8.02 | 0.05 | 11 | 0 | 0
ผ่านทั้งหมด | ผ่าน | ผ่าน |  |  | INITRBF0047 | 0010 | 1 | 20605052 | RBF1S240801000 | เหล็กเส้นกลม 8มมx10มSR24(รญ)(ขี) พับ | SR24 | 2024-10-31 | 2024-01-01 | 2958465 | 2024-01-01 | 2958465 | 0.16 | 0.21 | 0.65 | 0.012 | 0.025 | 10 | 0.390 | 39.5 | 8.05 | 8.01 | 0.04 | 11 | 0 | 0
ผ่านทั้งหมด | ผ่าน | ผ่าน |  |  | INITRBF0049 | 0010 | 1 | 20605061 | RBF1S240801000 | เหล็กเส้นกลม 8มมx10มSR24(รญ)(ขี) พับ | SR24 | 2024-10-31 | 2024-01-01 | 2958465 | 2024-01-01 | 2958465 | 0.16 | 0.2 | 0.65 | 0.013 | 0.024 | 10 | 0.390 | 37.5 | 8.04 | 8 | 0.04 | 11 | 0 | 0
ผ่านทั้งหมด | ผ่าน | ผ่าน |  |  | INITRBF0050 | 0010 | 1 | 20606050 | RBF1S240801000 | เหล็กเส้นกลม 8มมx10มSR24(รญ)(ขี) พับ | SR24 | 2024-10-31 | 2024-01-01 | 2958465 | 2024-01-01 | 2958465 | 0.16 | 0.21 | 0.66 | 0.013 | 0.025 | 10 | 0.390 | 43.5 | 8.02 | 8 | 0.02 | 11 | 0 | 0
ผ่านทั้งหมด | ผ่าน | ผ่าน |  |  | INITRBF0050R | 0010 | 1 | 2060605 | RBF1S240801000 | เหล็กเส้นกลม 8มมx10มSR24(รญ)(ขี) พับ | SR24 | 2024-10-31 | 2024-01-01 | 2958465 | 2024-01-01 | 2958465 | 0.16 | 0.21 | 0.66 | 0.013 | 0.025 | 10 | 0.390 | 43.5 | 8.02 | 8 | 0.02 | 11 | 0 | 0
ผ่านทั้งหมด | ผ่าน | ผ่าน |  |  | INITRBF0051 | 0010 | 1 | 20606060 | RBF1S240801000 | เหล็กเส้นกลม 8มมx10มSR24(รญ)(ขี) พับ | SR24 | 2024-10-31 | 2024-01-01 | 2958465 | 2024-01-01 | 2958465 | 0.16 | 0.23 | 0.62 | 0.013 | 0.027 | 10 | 0.390 | 36 | 8.05 | 7.99 | 0.06 | 11 | 0 | 0
ผ่านทั้งหมด | ผ่าน | ผ่าน |  |  | INITRBF0052 | 0010 | 1 | 20606061 | RBF1S240801000 | เหล็กเส้นกลม 8มมx10มSR24(รญ)(ขี) พับ | SR24 | 2024-10-31 | 2024-01-01 | 2958465 | 2024-01-01 | 2958465 | 0.17 | 0.21 | 0.67 | 0.014 | 0.028 | 10 | 0.390 | 37.5 | 8.05 | 7.99 | 0.06 | 11 | 0 | 0
ผ่านทั้งหมด | ผ่าน | ผ่าน |  |  | INITRBF0053 | 0010 | 1 | 20606062 | RBF1S240801000 | เหล็กเส้นกลม 8มมx10มSR24(รญ)(ขี) พับ | SR24 | 2024-10-31 | 2024-01-01 | 2958465 | 2024-01-01 | 2958465 | 0.17 | 0.21 | 0.66 | 0.016 | 0.026 | 10 | 0.391 | 41 | 8.04 | 8.01 | 0.03 | 11 | 0 | 0
ผ่านทั้งหมด | ผ่าน | ผ่าน |  |  | INITRBF0053R | 0010 | 1 | 2060606 | RBF1S240801000 | เหล็กเส้นกลม 8มมx10มSR24(รญ)(ขี) พับ | SR24 | 2024-10-31 | 2024-01-01 | 2958465 | 2024-01-01 | 2958465 | 0.17 | 0.21 | 0.66 | 0.016 | 0.026 | 10 | 0.391 | 41 | 8.04 | 8.01 | 0.03 | 11 | 0 | 0
ผ่านทั้งหมด | ผ่าน | ผ่าน |  |  | INITRBF0054 | 0010 | 1 | 20606070 | RBF1S240801000 | เหล็กเส้นกลม 8มมx10มSR24(รญ)(ขี) พับ | SR24 | 2024-10-31 | 2024-01-01 | 2958465 | 2024-01-01 | 2958465 | 0.15 | 0.22 | 0.68 | 0.016 | 0.03 | 10 | 0.390 | 38 | 8.06 | 8.03 | 0.03 | 11 | 0 | 0
ผ่านทั้งหมด | ผ่าน | ผ่าน |  |  | INITRBF0055 | 0010 | 1 | 20606071 | RBF1S240801000 | เหล็กเส้นกลม 8มมx10มSR24(รญ)(ขี) พับ | SR24 | 2024-10-31 | 2024-01-01 | 2958465 | 2024-01-01 | 2958465 | 0.16 | 0.23 | 0.65 | 0.022 | 0.028 | 10 | 0.390 | 40.5 | 8.03 | 8.01 | 0.02 | 11 | 0 | 0
ผ่านทั้งหมด | ผ่าน | ผ่าน |  |  | INITRBF0055R | 0010 | 1 | 2060607 | RBF1S240801000 | เหล็กเส้นกลม 8มมx10มSR24(รญ)(ขี) พับ | SR24 | 2024-10-31 | 2024-01-01 | 2958465 | 2024-01-01 | 2958465 | 0.16 | 0.23 | 0.65 | 0.022 | 0.028 | 10 | 0.390 | 40.5 | 8.03 | 8.01 | 0.02 | 11 | 0 | 0
ผ่านทั้งหมด | ผ่าน | ผ่าน |  |  | INITRBF0057 | 0010 | 1 | 20606141 | RBF1S240801000 | เหล็กเส้นกลม 8มมx10มSR24(รญ)(ขี) พับ | SR24 | 2024-10-31 | 2024-01-01 | 2958465 | 2024-01-01 | 2958465 | 0.15 | 0.21 | 0.69 | 0.012 | 0.021 | 10 | 0.390 | 39 | 8.05 | 8.02 | 0.03 | 11 | 0 | 0
ผ่านทั้งหมด | ผ่าน | ผ่าน |  |  | INITRBF0057R | 0010 | 1 | 2060614 | RBF1S240801000 | เหล็กเส้นกลม 8มมx10มSR24(รญ)(ขี) พับ | SR24 | 2024-10-31 | 2024-01-01 | 2958465 | 2024-01-01 | 2958465 | 0.15 | 0.21 | 0.69 | 0.012 | 0.021 | 10 | 0.390 | 39 | 8.05 | 8.02 | 0.03 | 11 | 0 | 0
ผ่านทั้งหมด | ผ่าน | ผ่าน |  |  | INITRBF0059 | 0010 | 1 | 20606151 | RBF1S240801000 | เหล็กเส้นกลม 8มมx10มSR24(รญ)(ขี) พับ | SR24 | 2024-10-31 | 2024-01-01 | 2958465 | 2024-01-01 | 2958465 | 0.18 | 0.23 | 0.68 | 0.011 | 0.021 | 10 | 0.391 | 39.5 | 8.02 | 8 | 0.02 | 11 | 0 | 0
ผ่านทั้งหมด | ผ่าน | ผ่าน |  |  | INITRBF0059R | 0010 | 1 | 2060615 | RBF1S240801000 | เหล็กเส้นกลม 8มมx10มSR24(รญ)(ขี) พับ | SR24 | 2024-10-31 | 2024-01-01 | 2958465 | 2024-01-01 | 2958465 | 0.18 | 0.23 | 0.68 | 0.011 | 0.021 | 10 | 0.391 | 39.5 | 8.02 | 8 | 0.02 | 11 | 0 | 0
ผ่านทั้งหมด | ผ่าน | ผ่าน |  |  | INITRBF0060 | 0010 | 1 | 20606160 | RBF1S240801000 | เหล็กเส้นกลม 8มมx10มSR24(รญ)(ขี) พับ | SR24 | 2024-10-31 | 2024-01-01 | 2958465 | 2024-01-01 | 2958465 | 0.15 | 0.21 | 0.63 | 0.013 | 0.036 | 10 | 0.390 | 40.5 | 8.02 | 8.01 | 0.01 | 11 | 0 | 0
ผ่านทั้งหมด | ผ่าน | ผ่าน |  |  | INITRBF0061 | 0010 | 1 | 20606161 | RBF1S240801000 | เหล็กเส้นกลม 8มมx10มSR24(รญ)(ขี) พับ | SR24 | 2024-10-31 | 2024-01-01 | 2958465 | 2024-01-01 | 2958465 | 0.15 | 0.21 | 0.66 | 0.011 | 0.031 | 10 | 0.390 | 39.5 | 8.06 | 8.03 | 0.03 | 11 | 0 | 0
ผ่านทั้งหมด | ผ่าน | ผ่าน |  |  | INITRBF0061R | 0010 | 1 | 2060616 | RBF1S240801000 | เหล็กเส้นกลม 8มมx10มSR24(รญ)(ขี) พับ | SR24 | 2024-10-31 | 2024-01-01 | 2958465 | 2024-01-01 | 2958465 | 0.15 | 0.21 | 0.66 | 0.011 | 0.031 | 10 | 0.390 | 39.5 | 8.06 | 8.03 | 0.03 | 11 | 0 | 0
ผ่านทั้งหมด | ผ่าน | ผ่าน |  |  | INITRBF0062 | 0010 | 1 | 20606170 | RBF1S240801000 | เหล็กเส้นกลม 8มมx10มSR24(รญ)(ขี) พับ | SR24 | 2024-10-31 | 2024-01-01 | 2958465 | 2024-01-01 | 2958465 | 0.16 | 0.19 | 0.64 | 0.013 | 0.03 | 10 | 0.390 | 40 | 8.03 | 8.01 | 0.02 | 11 | 0 | 0
ผ่านทั้งหมด | ผ่าน | ผ่าน |  |  | INITRBF0063 | 0010 | 1 | 20606172 | RBF1S240801000 | เหล็กเส้นกลม 8มมx10มSR24(รญ)(ขี) พับ | SR24 | 2024-10-31 | 2024-01-01 | 2958465 | 2024-01-01 | 2958465 | 0.18 | 0.23 | 0.68 | 0.011 | 0.021 | 10 | 0.390 | 36.5 | 8.02 | 8 | 0.02 | 11 | 0 | 0
ผ่านทั้งหมด | ผ่าน | ผ่าน |  |  | INITRBF0063R | 0010 | 1 | 2060617 | RBF1S240801000 | เหล็กเส้นกลม 8มมx10มSR24(รญ)(ขี) พับ | SR24 | 2024-10-31 | 2024-01-01 | 2958465 | 2024-01-01 | 2958465 | 0.18 | 0.23 | 0.68 | 0.011 | 0.021 | 10 | 0.390 | 36.5 | 8.02 | 8 | 0.02 | 11 | 0 | 0
ผ่านทั้งหมด | ผ่าน | ผ่าน |  |  | INITRBF0064 | 0010 | 1 | 71708150 | RBF1S240901000 | เหล็กเส้นกลม 9มมx10มSR24(รญ)(ม) พับ | SR24 | 2024-10-31 | 2024-01-01 | 2958465 | 2024-01-01 | 2958465 | 0.17 | 0.21 | 0.66 | 0.016 | 0.026 | 10 | 0.489 | 34 | 9.04 | 8.76 | 0.28 | 11 | 0 | 0
ผ่านทั้งหมด | ผ่าน | ผ่าน |  |  | INITRBF0065 | 0010 | 1 | 71708220 | RBF1S240901000 | เหล็กเส้นกลม 9มมx10มSR24(รญ)(ม) พับ | SR24 | 2024-10-31 | 2024-01-01 | 2958465 | 2024-01-01 | 2958465 | 0.15 | 0.22 | 0.68 | 0.016 | 0.03 | 10 | 0.490 | 34 | 9.02 | 8.78 | 0.24 | 11 | 0 | 0
ผ่านทั้งหมด | ผ่าน | ผ่าน |  |  | INITRBF0066 | 0010 | 1 | 71708230 | RBF1S240901000 | เหล็กเส้นกลม 9มมx10มSR24(รญ)(ม) พับ | SR24 | 2024-10-31 | 2024-01-01 | 2958465 | 2024-01-01 | 2958465 | 0.16 | 0.23 | 0.65 | 0.022 | 0.028 | 10 | 0.489 | 32 | 9.01 | 8.75 | 0.26 | 11 | 0 | 0
ผ่านทั้งหมด | ผ่าน | ผ่าน |  |  | INITRBF0068 | 0010 | 1 | 71709040 | RBF1S240901000 | เหล็กเส้นกลม 9มมx10มSR24(รญ)(ม) พับ | SR24 | 2024-10-31 | 2024-01-01 | 2958465 | 2024-01-01 | 2958465 | 0.15 | 0.21 | 0.69 | 0.012 | 0.021 | 10 | 0.490 | 33 | 9.04 | 8.74 | 0.3 | 11 | 0 | 0
ผ่านทั้งหมด | ผ่าน | ผ่าน |  |  | INITRBF0070 | 0010 | 1 | 71709270 | RBF1S240901000 | เหล็กเส้นกลม 9มมx10มSR24(รญ)(ม) พับ | SR24 | 2024-10-31 | 2024-01-01 | 2958465 | 2024-01-01 | 2958465 | 0.18 | 0.23 | 0.68 | 0.011 | 0.021 | 10 | 0.490 | 33 | 9.02 | 8.72 | 0.3 | 11 | 0 | 0
ผ่านทั้งหมด | ผ่าน | ผ่าน |  |  | INITRBF0071 | 0010 | 1 | 71709280 | RBF1S240901000 | เหล็กเส้นกลม 9มมx10มSR24(รญ)(ม) พับ | SR24 | 2024-10-31 | 2024-01-01 | 2958465 | 2024-01-01 | 2958465 | 0.15 | 0.21 | 0.63 | 0.013 | 0.036 | 10 | 0.489 | 33 | 9.01 | 8.75 | 0.26 | 11 | 0 | 0
ผ่านทั้งหมด | ผ่าน | ผ่าน |  |  | INITRBF0072 | 0010 | 1 | 71709300 | RBF1S240901000 | เหล็กเส้นกลม 9มมx10มSR24(รญ)(ม) พับ | SR24 | 2024-10-31 | 2024-01-01 | 2958465 | 2024-01-01 | 2958465 | 0.15 | 0.21 | 0.66 | 0.011 | 0.031 | 10 | 0.488 | 33 | 9.02 | 8.74 | 0.28 | 11 | 0 | 0
ผ่านทั้งหมด | ผ่าน | ผ่าน |  |  | INITRBF0073 | 0010 | 1 | 72708150 | RBF1S240901000 | เหล็กเส้นกลม 9มมx10มSR24(รญ)(ม) พับ | SR24 | 2024-10-31 | 2024-01-01 | 2958465 | 2024-01-01 | 2958465 | 0.16 | 0.19 | 0.64 | 0.013 | 0.03 | 10 | 0.489 | 34 | 9.04 | 8.74 | 0.3 | 11 | 0 | 0
ผ่านทั้งหมด | ผ่าน | ผ่าน |  |  | INITRBF0076 | 0010 | 1 | 76212140 | RBF1S240601000 | เหล็กเส้นกลม 6มมx10มSR24(รญ)(ม) พับ | SR24 | 2024-10-31 | 2024-01-01 | 2958465 | 2024-01-01 | 2958465 | 0.18 | 0.22 | 0.67 | 0.011 | 0.022 | 10 | 0.221 | 39 | 6.05 | 5.72 | 0.33 | 11 | 0 | 0
ผ่านทั้งหมด | ผ่าน | ผ่าน |  |  | INITRBF0077 | 0010 | 1 | 2060515 | RBF1S240901000 | เหล็กเส้นกลม 9มมx10มSR24(รญ)(ม) พับ | SR24 | 2024-10-31 | 2024-01-01 | 2958465 | 2024-01-01 | 2958465 | 0.17 | 0.21 | 0.66 | 0.016 | 0.026 | 10 | 0.489 | 34 | 9.04 | 8.76 | 0.28 | 11 | 0 | 0
ผ่านทั้งหมด | ผ่าน | ผ่าน |  |  | INITRBF0078 | 0010 | 1 | 2060624 | RBF1S240901000 | เหล็กเส้นกลม 9มมx10มSR24(รญ)(ม) พับ | SR24 | 2024-10-31 | 2024-01-01 | 2958465 | 2024-01-01 | 2958465 | 0.15 | 0.22 | 0.68 | 0.016 | 0.03 | 10 | 0.490 | 34 | 9.02 | 8.78 | 0.24 | 11 | 0 | 0
ผ่านทั้งหมด | ผ่าน | ผ่าน |  |  | INITRBM0002 | 0010 | 1 | 76602315 | RBM1S242501000 | เหล็กเส้นกลม 25มมx10มSR24(รญ)(ม) ตรง | SR24 | 2024-10-31 | 2024-01-01 | 2958465 | 2024-01-01 | 2958465 | 0.18 | 0.23 | 0.65 | 0.006 | 0.029 | 10 | 3.760 | 35 | 25.02 | 24.8 | 0.22 | 11 | 0 | 0
ผ่านทั้งหมด | ผ่าน | ผ่าน |  |  | INITRBM0003 | 0010 | 1 | 76602316 | RBM1S242501000 | เหล็กเส้นกลม 25มมx10มSR24(รญ)(ม) ตรง | SR24 | 2024-10-31 | 2024-01-01 | 2958465 | 2024-01-01 | 2958465 | 0.16 | 0.22 | 0.65 | 0.01 | 0.03 | 10 | 3.756 | 34 | 25.06 | 24.7 | 0.36 | 11 | 0 | 0
ผ่านทั้งหมด | ผ่าน | ผ่าน |  |  | INITRBM0004 | 0010 | 1 | 76602317 | RBF1S242501000 | เหล็กเส้นกลม 25มมx10มSR24(รญ)(ม) ตรง | SR24 | 2024-10-31 | 2024-01-01 | 2958465 | 2024-01-01 | 2958465 | 0.16 | 0.2 | 0.6 | 0.006 | 0.029 | 10 | 3.726 | 34 | 24.9 | 24.6 | 0.3 | 11 | 0 | 0
ผ่านทั้งหมด | ผ่าน | ผ่าน |  |  | INITRBM0005 | 0010 | 1 | 76602320 | RBM1S242501000 | เหล็กเส้นกลม 25มมx10มSR24(รญ)(ม) ตรง | SR24 | 2024-10-31 | 2024-01-01 | 2958465 | 2024-01-01 | 2958465 | 0.19 | 0.22 | 0.65 | 0.005 | 0.024 | 10 | 3.732 | 35 | 25.02 | 24.69 | 0.33 | 11 | 0 | 0
ผ่านทั้งหมด | ผ่าน | ผ่าน |  |  | INITRBM0006 | 0010 | 1 | 76602321 | RBM1S242501000 | เหล็กเส้นกลม 25มมx10มSR24(รญ)(ม) ตรง | SR24 | 2024-10-31 | 2024-01-01 | 2958465 | 2024-01-01 | 2958465 | 0.19 | 0.21 | 0.63 | 0.006 | 0.022 | 10 | 3.728 | 36 | 24.89 | 24.6 | 0.29 | 11 | 0 | 0
ผ่านทั้งหมด | ผ่าน | ผ่าน |  |  | INITRBM0007 | 0010 | 1 | 76602322 | RBF1S242501000 | เหล็กเส้นกลม 25มมx10มSR24(รญ)(ม) ตรง | SR24 | 2024-10-31 | 2024-01-01 | 2958465 | 2024-01-01 | 2958465 | 0.16 | 0.2 | 0.5 | 0.014 | 0.015 | 10 | 3.726 | 35 | 24.99 | 24.66 | 0.33 | 11 | 0 | 0
ผ่านทั้งหมด | ผ่าน | ผ่าน |  |  | INITRBM0008 | 0010 | 1 | 76602359 | RBM1S242501000 | เหล็กเส้นกลม 25มมx10มSR24(รญ)(ม) ตรง | SR24 | 2024-10-31 | 2024-01-01 | 2958465 | 2024-01-01 | 2958465 | 0.16 | 0.17 | 0.59 | 0.014 | 0.032 | 10 | 3.749 | 30 | 25.02 | 24.78 | 0.24 | 11 | 0 | 0
ผ่านทั้งหมด | ผ่าน | ผ่าน |  |  | INITRBM0009 | 0010 | 1 | 76602361 | RBM1S242501000 | เหล็กเส้นกลม 25มมx10มSR24(รญ)(ม) ตรง | SR24 | 2024-10-31 | 2024-01-01 | 2958465 | 2024-01-01 | 2958465 | 0.15 | 0.18 | 0.6 | 0.009 | 0.034 | 10 | 3.740 | 30 | 24.96 | 24.7 | 0.26 | 11 | 0 | 0
ผ่านทั้งหมด | ผ่าน | ผ่าน |  |  | INITRBM0010 | 0010 | 1 | 76602363 | RBM1S242501000 | เหล็กเส้นกลม 25มมx10มSR24(รญ)(ม) ตรง | SR24 | 2024-10-31 | 2024-01-01 | 2958465 | 2024-01-01 | 2958465 | 0.16 | 0.2 | 0.52 | 0.011 | 0.03 | 10 | 3.753 | 28 | 25.02 | 24.87 | 0.15 | 11 | 0 | 0
ผ่านทั้งหมด | ผ่าน | ผ่าน |  |  | INITRBM0011 | 0010 | 1 | 76602364 | RBM1S242501000 | เหล็กเส้นกลม 25มมx10มSR24(รญ)(ม) ตรง | SR24 | 2024-10-31 | 2024-01-01 | 2958465 | 2024-01-01 | 2958465 | 0.17 | 0.18 | 0.56 | 0.012 | 0.029 | 10 | 3.838 | 29 | 25 | 24.86 | 0.14 | 11 | 0 | 0
ผ่านทั้งหมด | ผ่าน | ผ่าน |  |  | INITRBM0012 | 0010 | 1 | 76602365 | RBM1S242501000 | เหล็กเส้นกลม 25มมx10มSR24(รญ)(ม) ตรง | SR24 | 2024-10-31 | 2024-01-01 | 2958465 | 2024-01-01 | 2958465 | 0.16 | 0.17 | 0.57 | 0.01 | 0.033 | 10 | 3.746 | 31 | 24.96 | 24.84 | 0.12 | 11 | 0 | 0
ผ่านทั้งหมด | ผ่าน | ผ่าน |  |  | INITRBM0013 | 0010 | 1 | 76602366 | RBM1S242501000 | เหล็กเส้นกลม 25มมx10มSR24(รญ)(ม) ตรง | SR24 | 2024-10-31 | 2024-01-01 | 2958465 | 2024-01-01 | 2958465 | 0.16 | 0.2 | 0.53 | 0.013 | 0.03 | 10 | 3.738 | 30 | 25.01 | 24.66 | 0.35 | 11 | 0 | 0
ผ่านทั้งหมด | ผ่าน | ผ่าน |  |  | INITRBM0017 | 0010 | 1 | 71707160 | RBM1S240601000 | เหล็กเส้นกลม 6มมx10มSR24(รญ)(ม) ตรง | SR24 | 2024-10-31 | 2024-01-01 | 2958465 | 2024-01-01 | 2958465 | 0.18 | 0.22 | 0.67 | 0.011 | 0.022 | 10 | 0.221 | 39 | 6.05 | 5.72 | 0.33 | 11 | 0 | 0
ผ่านทั้งหมด | ผ่าน | ผ่าน |  |  | INITRBM0018 | 0010 | 1 | 71707190 | RBM1S240601000 | เหล็กเส้นกลม 6มมx10มSR24(รญ)(ม) ตรง | SR24 | 2024-10-31 | 2024-01-01 | 2958465 | 2024-01-01 | 2958465 | 0.16 | 0.18 | 0.66 | 0.011 | 0.022 | 10 | 0.219 | 36 | 6.02 | 5.7 | 0.32 | 11 | 0 | 0
ผ่านทั้งหมด | ผ่าน | ผ่าน |  |  | INITRBM0019 | 0010 | 1 | 71709170 | RBM1S240601000 | เหล็กเส้นกลม 6มมx10มSR24(รญ)(ม) ตรง | SR24 | 2024-10-31 | 2024-01-01 | 2958465 | 2024-01-01 | 2958465 | 0.17 | 0.2 | 0.62 | 0.009 | 0.023 | 10 | 0.220 | 34 | 6.06 | 5.78 | 0.28 | 11 | 0 | 0
ผ่านทั้งหมด | ผ่าน | ผ่าน |  |  | INITRBM0020 | 0010 | 1 | 71709180 | RBM1S240601000 | เหล็กเส้นกลม 6มมx10มSR24(รญ)(ม) ตรง | SR24 | 2024-10-31 | 2024-01-01 | 2958465 | 2024-01-01 | 2958465 | 0.14 | 0.17 | 0.6 | 0.01 | 0.035 | 10 | 0.216 | 36 | 5.95 | 5.8 | 0.15 | 11 | 0 | 0
ผ่านทั้งหมด | ผ่าน | ผ่าน |  |  | INITRBM0021 | 0010 | 1 | 71709190 | RBM1S240601000 | เหล็กเส้นกลม 6มมx10มSR24(รญ)(ม) ตรง | SR24 | 2024-10-31 | 2024-01-01 | 2958465 | 2024-01-01 | 2958465 | 0.17 | 0.19 | 0.66 | 0.012 | 0.029 | 10 | 0.219 | 39 | 6.03 | 5.83 | 0.2 | 11 | 0 | 0
ผ่านทั้งหมด | ผ่าน | ผ่าน |  |  | INITRBM0023 | 0010 | 1 | 72707160 | RBM1S240601000 | เหล็กเส้นกลม 6มมx10มSR24(รญ)(ม) ตรง | SR24 | 2024-10-31 | 2024-01-01 | 2958465 | 2024-01-01 | 2958465 | 0.14 | 0.2 | 0.63 | 0.007 | 0.03 | 10 | 0.220 | 38 | 6.05 | 5.85 | 0.2 | 11 | 0 | 0
ผ่านทั้งหมด | ผ่าน | ผ่าน |  |  | INITRBM0024 | 0010 | 1 | 71709210 | RBM1S240601000 | เหล็กเส้นกลม 6มมx10มSR24(รญ)(ม) ตรง | SR24 | 2024-10-31 | 2024-01-01 | 2958465 | 2024-01-01 | 2958465 | 0.15 | 0.21 | 0.64 | 0.007 | 0.025 | 10 | 0.218 | 37 | 6.04 | 5.8 | 0.24 | 11 | 0 | 0
ผ่านทั้งหมด | ผ่าน | ผ่าน |  |  | INITRBM0025 | 0010 | 1 | 72708190 | RBM1S240601000 | เหล็กเส้นกลม 6มมx10มSR24(รญ)(ม) ตรง | SR24 | 2024-10-31 | 2024-01-01 | 2958465 | 2024-01-01 | 2958465 | 0.17 | 0.18 | 0.61 | 0.013 | 0.027 | 10 | 0.217 | 36 | 6.02 | 5.8 | 0.22 | 11 | 0 | 0
ผ่านทั้งหมด | ผ่าน | ผ่าน |  |  | INITRBM0026 | 0010 | 1 | 72708200 | RBM1S240601000 | เหล็กเส้นกลม 6มมx10มSR24(รญ)(ม) ตรง | SR24 | 2024-10-31 | 2024-01-01 | 2958465 | 2024-01-01 | 2958465 | 0.14 | 0.18 | 0.6 | 0.011 | 0.029 | 10 | 0.218 | 37 | 6.03 | 5.76 | 0.27 | 11 | 0 | 0
ผ่านทั้งหมด | ผ่าน | ผ่าน |  |  | INITRBM0027 | 0010 | 1 | 72708210 | RBM1S240601000 | เหล็กเส้นกลม 6มมx10มSR24(รญ)(ม) ตรง | SR24 | 2024-10-31 | 2024-01-01 | 2958465 | 2024-01-01 | 2958465 | 0.15 | 0.21 | 0.65 | 0.011 | 0.024 | 10 | 0.217 | 38 | 6.01 | 5.77 | 0.24 | 11 | 0 | 0
ผ่านทั้งหมด | ผ่าน | ผ่าน |  |  | INITRBM0028 | 0010 | 1 | 72708220 | RBM1S240601000 | เหล็กเส้นกลม 6มมx10มSR24(รญ)(ม) ตรง | SR24 | 2024-10-31 | 2024-01-01 | 2958465 | 2024-01-01 | 2958465 | 0.15 | 0.22 | 0.64 | 0.009 | 0.024 | 10 | 0.217 | 37 | 6 | 5.68 | 0.32 | 11 | 0 | 0
ผ่านทั้งหมด | ผ่าน | ผ่าน |  |  | INITRBM0029 | 0010 | 1 | 72708230 | RBM1S240601000 | เหล็กเส้นกลม 6มมx10มSR24(รญ)(ม) ตรง | SR24 | 2024-10-31 | 2024-01-01 | 2958465 | 2024-01-01 | 2958465 | 0.15 | 0.19 | 0.69 | 0.013 | 0.026 | 10 | 0.218 | 38 | 5.96 | 5.69 | 0.27 | 11 | 0 | 0
ผ่านทั้งหมด | ผ่าน | ผ่าน |  |  | INITRBM0030 | 0010 | 1 | 72708290 | RBM1S240601000 | เหล็กเส้นกลม 6มมx10มSR24(รญ)(ม) ตรง | SR24 | 2024-10-31 | 2024-01-01 | 2958465 | 2024-01-01 | 2958465 | 0.17 | 0.22 | 0.66 | 0.014 | 0.028 | 10 | 0.219 | 36 | 6.01 | 5.7 | 0.31 | 11 | 0 | 0
ผ่านทั้งหมด | ผ่าน | ผ่าน |  |  | INITRBM0031 | 0010 | 1 | 72709110 | RBM1S240601000 | เหล็กเส้นกลม 6มมx10มSR24(รญ)(ม) ตรง | SR24 | 2024-10-31 | 2024-01-01 | 2958465 | 2024-01-01 | 2958465 | 0.16 | 0.21 | 0.65 | 0.012 | 0.025 | 10 | 0.218 | 38 | 5.98 | 5.7 | 0.28 | 11 | 0 | 0
ผ่านทั้งหมด | ผ่าน | ผ่าน |  |  | INITRBM0033 | 0010 | 1 | 72709130 | RBM1S240601000 | เหล็กเส้นกลม 6มมx10มSR24(รญ)(ม) ตรง | SR24 | 2024-10-31 | 2024-01-01 | 2958465 | 2024-01-01 | 2958465 | 0.16 | 0.2 | 0.65 | 0.013 | 0.024 | 10 | 0.218 | 37 | 5.99 | 5.7 | 0.29 | 11 | 0 | 0
ผ่านทั้งหมด | ผ่าน | ผ่าน |  |  | INITRBM0034 | 0010 | 1 | 72709140 | RBM1S240601000 | เหล็กเส้นกลม 6มมx10มSR24(รญ)(ม) ตรง | SR24 | 2024-10-31 | 2024-01-01 | 2958465 | 2024-01-01 | 2958465 | 0.16 | 0.21 | 0.66 | 0.013 | 0.025 | 10 | 0.218 | 38 | 6 | 5.8 | 0.2 | 11 | 0 | 0
ผ่านทั้งหมด | ผ่าน | ผ่าน |  |  | INITRBM0035 | 0010 | 1 | 20612221 | RBM1S240901000 | เหล็กเส้นกลม 9มมx10มSR24(รญ)(ม) ตรง | SR24 | 2024-10-31 | 2024-01-01 | 2958465 | 2024-01-01 | 2958465 | 0.16 | 0.23 | 0.62 | 0.013 | 0.027 | 10 | 0.492 | 32 | 9.02 | 8.76 | 0.26 | 11 | 0 | 0
ผ่านทั้งหมด | ผ่าน | ผ่าน |  |  | INITRBM0036 | 0010 | 1 | 20612160 | RBM1S240901000 | เหล็กเส้นกลม 9มมx10มSR24(รญ)(ม) ตรง | SR24 | 2024-10-31 | 2024-01-01 | 2958465 | 2024-01-01 | 2958465 | 0.17 | 0.21 | 0.67 | 0.014 | 0.028 | 10 | 0.490 | 33 | 9 | 8.74 | 0.26 | 11 | 0 | 0
ผ่านทั้งหมด | ผ่าน | ผ่าน |  |  | INITRBM0037 | 0010 | 1 | 71709050 | RBM1S240901000 | เหล็กเส้นกลม 9มมx10มSR24(รญ)(ม) ตรง | SR24 | 2024-10-31 | 2024-01-01 | 2958465 | 2024-01-01 | 2958465 | 0.17 | 0.21 | 0.66 | 0.016 | 0.026 | 10 | 0.489 | 34 | 9.04 | 8.76 | 0.28 | 11 | 0 | 0
ผ่านทั้งหมด | ผ่าน | ผ่าน |  |  | INITRBM0038 | 0010 | 1 | 71708070 | RBM1S240901000 | เหล็กเส้นกลม 9มมx10มSR24(รญ)(ม) ตรง | SR24 | 2024-10-31 | 2024-01-01 | 2958465 | 2024-01-01 | 2958465 | 0.15 | 0.22 | 0.68 | 0.016 | 0.03 | 10 | 0.490 | 34 | 9.02 | 8.78 | 0.24 | 11 | 0 | 0
ผ่านทั้งหมด | ผ่าน | ผ่าน |  |  | INITRBM0039 | 0010 | 1 | 71708050 | RBM1S240901000 | เหล็กเส้นกลม 9มมx10มSR24(รญ)(ม) ตรง | SR24 | 2024-10-31 | 2024-01-01 | 2958465 | 2024-01-01 | 2958465 | 0.16 | 0.23 | 0.65 | 0.022 | 0.028 | 10 | 0.489 | 32 | 9.01 | 8.75 | 0.26 | 11 | 0 | 0
ผ่านทั้งหมด | ผ่าน | ผ่าน |  |  | INITRBM0041 | 0010 | 1 | 71709090 | RBM1S240901000 | เหล็กเส้นกลม 9มมx10มSR24(รญ)(ม) ตรง | SR24 | 2024-10-31 | 2024-01-01 | 2958465 | 2024-01-01 | 2958465 | 0.15 | 0.21 | 0.69 | 0.012 | 0.021 | 10 | 0.490 | 33 | 9.04 | 8.74 | 0.3 | 11 | 0 | 0
ผ่านทั้งหมด | ผ่าน | ผ่าน |  |  | INITRBM0043 | 0010 | 1 | 71709100 | RBM1S240901000 | เหล็กเส้นกลม 9มมx10มSR24(รญ)(ม) ตรง | SR24 | 2024-10-31 | 2024-01-01 | 2958465 | 2024-01-01 | 2958465 | 0.18 | 0.23 | 0.68 | 0.011 | 0.021 | 10 | 0.490 | 33 | 9.02 | 8.72 | 0.3 | 11 | 0 | 0
ผ่านทั้งหมด | ผ่าน | ผ่าน |  |  | INITRBM0044 | 0010 | 1 | 71709110 | RBM1S240901000 | เหล็กเส้นกลม 9มมx10มSR24(รญ)(ม) ตรง | SR24 | 2024-10-31 | 2024-01-01 | 2958465 | 2024-01-01 | 2958465 | 0.15 | 0.21 | 0.63 | 0.013 | 0.036 | 10 | 0.489 | 33 | 9.01 | 8.75 | 0.26 | 11 | 0 | 0
ผ่านทั้งหมด | ผ่าน | ผ่าน |  |  | INITRBM0045 | 0010 | 1 | 72708060 | RBM1S240901000 | เหล็กเส้นกลม 9มมx10มSR24(รญ)(ม) ตรง | SR24 | 2024-10-31 | 2024-01-01 | 2958465 | 2024-01-01 | 2958465 | 0.15 | 0.21 | 0.66 | 0.011 | 0.031 | 10 | 0.488 | 33 | 9.02 | 8.74 | 0.28 | 11 | 0 | 0
ผ่านทั้งหมด | ผ่าน | ผ่าน |  |  | INITRBM0046 | 0010 | 1 | 71708030 | RBM1S240901000 | เหล็กเส้นกลม 9มมx10มSR24(รญ)(ม) ตรง | SR24 | 2024-10-31 | 2024-01-01 | 2958465 | 2024-01-01 | 2958465 | 0.16 | 0.19 | 0.64 | 0.013 | 0.03 | 10 | 0.489 | 34 | 9.04 | 8.74 | 0.3 | 11 | 0 | 0
ผ่านทั้งหมด | ผ่าน | ผ่าน |  |  | INITRBM0053 | 0010 | 1 | 2170807 | RBM1S240601000 | เหล็กเส้นกลม 6มมx10มSR24(รญ)(ม) ตรง | SR24 | 2024-10-31 | 2024-01-01 | 2958465 | 2024-01-01 | 2958465 | 0.17 | 0.18 | 0.61 | 0.013 | 0.027 | 10 | 0.217 | 36 | 6.02 | 5.8 | 0.22 | 11 | 0 | 0